## Sheet1
filename | ft | fl | Rsep | R1 | Q | alpha | tau | Nm
RM_stacked second run S3_1_C03.mpt | 0.0665 | 0.00665 | 160.5757381 | 498.5545278 | 0.004888143 | 0.958544969 | 3.278531 | 6.185908
RM_stacked second run S3_2_C04.mpt | 0.063 | 0.0063 | 145.9073033 | 510.6233045 | 0.004939478 | 0.961726072 | 3.282293 | 6.312101
Electrode Parameters (Thesis)
RM_stacked second run S3_1_C03.mpt | k | A | eps | d
| 0.0353 | 9.42e-05 | 0.53 | 0.000268
RM_stacked second run S3_2_C04.mpt | k | A | eps | d
| 0.0353 | 9.42e-05 | 0.52 | 0.000269

## Experimetal D3_1
Exp Data
Freq | Zreal | Zimag
Hz | ohm | ohm
200019.48 | 158.1351 | 0.0014044126
149677.7 | 157.23698 | 0.11538126
112011.7 | 156.73134 | 0.32648221
83828.102 | 156.42639 | 0.46186683
62734.359 | 156.37221 | 0.73890013
46953.109 | 156.37257 | 0.97407234
35136.707 | 156.48465 | 1.1673211
26298.82 | 156.64226 | 1.3779469
19677.732 | 156.87703 | 1.6062678
14726.557 | 157.13274 | 1.9236143
11025.388 | 157.4041 | 2.1979144
8325.1924 | 157.79263 | 2.495436
6195.4932 | 158.2155 | 2.8940563
4621.478 | 158.69208 | 3.3360338
3456.1052 | 159.22972 | 3.8208365
2585.8269 | 159.89224 | 4.3527184
1935.6189 | 160.60556 | 4.9571452
1448.6094 | 161.35309 | 5.613626
1083.9595 | 162.27986 | 6.3999395
811.29767 | 163.26498 | 7.3070726
607.52716 | 164.39563 | 8.3890867
454.56351 | 165.73184 | 9.5665226
340.10876 | 167.17517 | 10.985117
254.43001 | 168.90347 | 12.669816
190.54874 | 170.86661 | 14.600779
142.49214 | 173.15622 | 16.897541
106.67264 | 175.76091 | 19.440308
79.821213 | 178.80412 | 22.485962
59.789532 | 182.39748 | 26.00247
44.728039 | 186.59366 | 30.026056
33.427559 | 191.3698 | 34.635094
25.040062 | 196.92877 | 39.927559
18.735012 | 203.30592 | 45.949089
14.017643 | 210.67422 | 52.878498
10.500673 | 219.08432 | 60.645939
7.8596544 | 228.83778 | 69.655891
5.8829055 | 240.04031 | 79.918793
4.3989296 | 252.85352 | 91.715492
3.2936332 | 267.47229 | 105.20099
2.4660668 | 284.18271 | 120.67843
1.8425707 | 303.43137 | 138.56175
1.3812761 | 325.31085 | 158.92125
1.0333992 | 350.43893 | 182.60548
0.7732082 | 379.22839 | 209.90771
0.57853222 | 412.2619 | 241.48744
0.43306541 | 449.68411 | 277.95059
0.32390133 | 494.19812 | 320.2944
0.24232319 | 545.48932 | 368.64844
0.18153407 | 605.62531 | 422.32721
0.13584591 | 673.19531 | 479.72021
0.10172522 | 743.05914 | 540.70544
0.076103695 | 808.65753 | 611.52277
0.056966495 | 864.2265 | 701.59491
0.042644646 | 908.82275 | 831.02405
0.031913798 | 944.36139 | 1013.0729
0.023876827 | 973.33752 | 1271.4204
0.017841151 | 999.6488 | 1630.0364
0.013377565 | 1027.1345 | 2111.8796
0.010684487 | 1054.1971 | 2733.8987
0.0080046048 | 1087.1028 | 3418.4966

## Experimetal D3_2
Exp Data
Freq | Zreal | Zimag
Hz | ohm | ohm
200019.48 | 149.18987 | 0.45826641
149677.7 | 148.67947 | 0.89106888
112011.7 | 148.52374 | 1.2283957
83828.102 | 148.57106 | 1.5344639
62734.359 | 148.8075 | 1.843318
46953.109 | 149.05981 | 2.0975204
35136.707 | 149.42307 | 2.3278697
26298.82 | 149.65108 | 2.6172597
19677.732 | 150.05469 | 2.9220033
14726.557 | 150.46239 | 3.3165631
11025.388 | 150.9785 | 3.8622742
8325.1924 | 151.55986 | 4.4125805
6195.4932 | 152.39522 | 5.1316919
4621.478 | 153.40062 | 5.9323521
3456.1052 | 154.5437 | 6.6058688
2585.8269 | 155.88106 | 7.3317432
1935.6189 | 157.37607 | 7.9039216
1448.6094 | 158.90154 | 8.4525862
1083.9595 | 160.43678 | 8.987009
811.29767 | 161.99065 | 9.5810022
607.52716 | 163.53833 | 10.281835
454.56351 | 165.17192 | 11.137442
340.10876 | 166.95247 | 12.326654
254.43001 | 168.82863 | 13.677007
190.54874 | 170.85577 | 15.35586
142.49214 | 173.26794 | 17.354969
106.67264 | 175.9706 | 19.748919
79.821213 | 179.03833 | 22.553415
59.789532 | 182.60069 | 25.847614
44.728039 | 186.62175 | 29.628241
33.427559 | 191.3705 | 34.040684
25.040062 | 196.81007 | 39.062904
18.735012 | 203.02719 | 44.844654
14.017643 | 210.21712 | 51.467232
10.500673 | 218.42969 | 59.050358
7.8596544 | 227.91487 | 67.672157
5.8829055 | 238.82265 | 77.507462
4.3989296 | 251.19301 | 88.96804
3.2936332 | 265.43201 | 101.96216
2.4660668 | 281.66074 | 116.90755
1.8425707 | 300.41898 | 134.08122
1.3812761 | 321.55237 | 153.75078
1.0333992 | 345.86676 | 176.44441
0.7732082 | 373.67755 | 202.63643
0.57853222 | 405.45465 | 232.36383
0.43306541 | 442.21365 | 267.49301
0.32390133 | 484.37564 | 308.2403
0.24232319 | 533.15833 | 355.19818
0.18153407 | 589.45001 | 407.63315
0.13584591 | 652.84552 | 464.89951
0.10172522 | 718.98596 | 527.16107
0.076103695 | 782.16315 | 599.80023
0.056966495 | 837.38422 | 693.16766
0.042644646 | 882.25195 | 821.83569
0.031913798 | 918.43073 | 1003.2464
0.023876827 | 948.91858 | 1257.1605
0.017841151 | 976.53558 | 1609.7634
0.013377565 | 1003.6292 | 2083.8367
0.010684487 | 1033.7644 | 2695.7075
0.0080046048 | 1062.3749 | 3370.7129

## Experimetal D12_1
Exp Data
Freq | Zreal | Zimag
Hz | ohm | ohm
200019.48 | 140.97951 | 1.4951314
149677.7 | 140.61391 | 1.4903028
112011.7 | 140.53297 | 1.5115626
83828.102 | 140.60634 | 1.5329536
62734.359 | 140.70932 | 1.5973583
46953.109 | 140.87364 | 1.5735158
35136.707 | 141.09554 | 1.6356637
26298.82 | 141.25984 | 1.7461213
19677.732 | 141.47769 | 1.8175739
14726.557 | 141.76541 | 2.030628
11025.388 | 142.07253 | 2.23089
8325.1924 | 142.31952 | 2.4697185
6195.4932 | 142.69873 | 2.8097951
4621.478 | 143.13271 | 3.230705
3456.1052 | 143.61993 | 3.6810882
2585.8269 | 144.18968 | 4.2727985
1935.6189 | 144.87459 | 4.9236732
1448.6094 | 145.5921 | 5.6824961
1083.9595 | 146.49149 | 6.5693183
811.29767 | 147.48506 | 7.6075568
607.52716 | 148.59932 | 8.7882614
454.56351 | 149.90521 | 10.205259
340.10876 | 151.45575 | 11.911441
254.43001 | 153.1696 | 13.872209
190.54874 | 155.26363 | 16.160009
142.49214 | 157.59489 | 18.925371
106.67264 | 160.39517 | 22.175892
79.821213 | 163.63867 | 26.018785
59.789532 | 167.49783 | 30.523146
44.728039 | 171.99699 | 35.840496
33.427559 | 177.36395 | 42.070625
25.040062 | 183.66135 | 49.353096
18.735012 | 191.12129 | 57.877254
14.017643 | 199.88354 | 67.767914
10.500673 | 210.28043 | 79.225517
7.8596544 | 222.58705 | 92.655914
5.8829055 | 237.24965 | 107.96266
4.3989296 | 254.73737 | 125.56179
3.2936332 | 275.20633 | 145.36623
2.4660668 | 299.2821 | 166.94215
1.8425707 | 326.35904 | 190.21628
1.3812761 | 354.91031 | 214.84612
1.0333992 | 382.78616 | 243.12146
0.7732082 | 407.88904 | 278.55521
0.57853222 | 429.39862 | 326.72638
0.43306541 | 447.57739 | 393.68176
0.32390133 | 464.26077 | 487.64023
0.24232319 | 480.0184 | 616.47852
0.18153407 | 497.33896 | 791.38232
0.13584591 | 516.90259 | 1027.2748
0.10172522 | 541.11267 | 1341.6499
0.076103695 | 571.48651 | 1760.8074
0.056966495 | 613.45648 | 2313.3701
0.042644646 | 664.40247 | 3050.7805
0.031913798 | 733.75134 | 4020.8015
0.023876827 | 828.54877 | 5302.249
0.017841151 | 953.10791 | 7007.2852
0.013377565 | 1123.3408 | 9221.6748
0.010005763 | 1352.7096 | 12168.3

## Sheet2
freq/Hz | Re(Z)/Ohm | #NAME? | ¦Z¦/Ohm | Phase(Z)/deg | time/s | <Ewe>/V | <I>/mA | Cs/µF | Cp/µF | cycle number | I Range | ¦Ewe¦/V | ¦I¦/A | Re(Y)/Ohm-1 | Im(Y)/Ohm-1 | ¦Y¦/Ohm-1 | Phase(Y)/deg | Re(C)/nF | Im(C)/nF | ¦C¦/nF | Phase(C)/deg | Re(M) | Im(M) | ¦M¦ | Phase(M)/deg | Re(Permittivity) | Im(Permittivity) | ¦Permittivity¦ | Phase(Permittivity)/deg | Re(Resistivity)/Ohm.cm | Im(Resistivity)/Ohm.cm | ¦Resistivity¦/Ohm.cm | Phase(Resistivity)/deg | Re(Conductivity)/mS/cm | Im(Conductivity)/mS/cm | ¦Conductivity¦/mS/cm | Phase(Conductivity)/deg | Tan(Delta) | Loss Angle(Delta)/deg
200019.48 | 140.97951 | 1.4951314 | 140.98744 | -0.60761666 | 43348.6412 | 0.008556135 | 0.0025523512 | 0.53219217 | 5.9850299e-05 | 1 | 11 | 0.018120704 | 0.00012852708 | 0.0070924312 | 7.5217424e-05 | 0.0070928303 | 0.60761666 | 0.059850644 | 5.6434274 | 5.6437449 | -89.39238 | 0 | 0 | 0 | 89.39238 | 0 | 0 | 0 | -89.39238 | 0 | 0 | 0 | -0.60761666 | 0 | 0 | 0 | 0.60761666 | 94.292389 | 89.39238
149677.7 | 140.61391 | 1.4903028 | 140.62181 | -0.60722911 | 43348.6412 | 0.0085543459 | 0.002379141 | 0.71349102 | 8.013683e-05 | 1 | 11 | 0.020527575 | 0.00014597717 | 0.0071108728 | 7.53649e-05 | 0.0071112723 | 0.60722911 | 0.080137096 | 7.5611167 | 7.5615416 | -89.392769 | 0 | 0 | 0 | 89.392769 | 0 | 0 | 0 | -89.392769 | 0 | 0 | 0 | -0.60722911 | 0 | 0 | 0 | 0.60722911 | 94.352577 | 89.392769
112011.7 | 140.53297 | 1.5115626 | 140.54111 | -0.61624551 | 43348.6412 | 0.0085651707 | 0.0023715049 | 0.94000602 | 0.0001087367 | 1 | 11 | 0.020748772 | 0.0001476349 | 0.0071149445 | 7.6527831e-05 | 0.0071153562 | 0.61624551 | 0.10873733 | 10.109468 | 10.110052 | -89.383751 | 0 | 0 | 0 | 89.383751 | 0 | 0 | 0 | -89.383751 | 0 | 0 | 0 | -0.61624551 | 0 | 0 | 0 | 0.61624551 | 92.971985 | 89.383751
83828.102 | 140.60634 | 1.5329536 | 140.6147 | -0.62463963 | 43348.6412 | 0.008601577 | 0.0024081958 | 1.2385156 | 0.0001471967 | 1 | 11 | 0.020674497 | 0.00014702941 | 0.007111209 | 7.7529607e-05 | 0.0071116318 | 0.62463963 | 0.14719713 | 13.50125 | 13.502052 | -89.375359 | 0 | 0 | 0 | 89.375359 | 0 | 0 | 0 | -89.375359 | 0 | 0 | 0 | -0.62463963 | 0 | 0 | 0 | 0.62463963 | 91.722504 | 89.375359
62734.359 | 140.70932 | 1.5973583 | 140.71838 | -0.65040439 | 43348.6413 | 0.0086061973 | 0.0023711324 | 1.588226 | 0.0002046517 | 1 | 11 | 0.020662984 | 0.00014683926 | 0.0071059344 | 8.0667887e-05 | 0.0071063922 | 0.65040439 | 0.20465215 | 18.027514 | 18.028675 | -89.349594 | 0 | 0 | 0 | 89.349594 | 0 | 0 | 0 | -89.349594 | 0 | 0 | 0 | -0.65040439 | 0 | 0 | 0 | 0.65040439 | 88.08876 | 89.349594
46953.109 | 140.87364 | 1.5735158 | 140.88243 | -0.6399498 | 43348.6413 | 0.0086168181 | 0.0023852871 | 2.1541934 | 0.00026872818 | 1 | 11 | 0.020488564 | 0.00014543023 | 0.0070976745 | 7.9278863e-05 | 0.0070981174 | 0.6399498 | 0.26872975 | 24.058681 | 24.060183 | -89.360046 | 0 | 0 | 0 | 89.360046 | 0 | 0 | 0 | -89.360046 | 0 | 0 | 0 | -0.6399498 | 0 | 0 | 0 | 0.6399498 | 89.527954 | 89.360046
35136.707 | 141.09554 | 1.6356637 | 141.10501 | -0.66417718 | 43348.6413 | 0.0086151222 | 0.0023925509 | 2.7692685 | 0.00037210734 | 1 | 11 | 0.020431779 | 0.0001447984 | 0.0070864442 | 8.2150298e-05 | 0.0070869206 | 0.66417718 | 0.37210718 | 32.098701 | 32.100857 | -89.335823 | 0 | 0 | 0 | 89.335823 | 0 | 0 | 0 | -89.335823 | 0 | 0 | 0 | -0.66417718 | 0 | 0 | 0 | 0.66417718 | 86.261948 | 89.335823
26298.82 | 141.25984 | 1.7461213 | 141.27063 | -0.70820051 | 43348.6413 | 0.0086283507 | 0.0024677953 | 3.4658475 | 0.00052948605 | 1 | 11 | 0.020297134 | 0.00014367554 | 0.0070780716 | 8.7492466e-05 | 0.0070786122 | 0.70820051 | 0.52948457 | 42.835003 | 42.838276 | -89.291801 | 0 | 0 | 0 | 89.291801 | 0 | 0 | 0 | -89.291801 | 0 | 0 | 0 | -0.70820051 | 0 | 0 | 0 | 0.70820051 | 80.899216 | 89.291801
19677.732 | 141.47769 | 1.8175739 | 141.48936 | -0.73604244 | 43348.6413 | 0.0085953167 | 0.002360889 | 4.4499283 | 0.00073432713 | 1 | 11 | 0.020207815 | 0.00014282214 | 0.0070670862 | 9.0791356e-05 | 0.0070676692 | 0.73604244 | 0.73433053 | 57.159111 | 57.163826 | -89.263954 | 0 | 0 | 0 | 89.263954 | 0 | 0 | 0 | -89.263954 | 0 | 0 | 0 | -0.73604244 | 0 | 0 | 0 | 0.73604244 | 77.838753 | 89.263954
14726.557 | 141.76541 | 2.030628 | 141.77995 | -0.82064062 | 43348.6413 | 0.008585833 | 0.002275401 | 5.3221674 | 0.001091741 | 1 | 11 | 0.021279261 | 0.00015008653 | 0.0070524598 | 0.00010101845 | 0.0070531834 | 0.82064062 | 1.091741 | 76.218353 | 76.226173 | -89.179359 | 0 | 0 | 0 | 89.179359 | 0 | 0 | 0 | -89.179359 | 0 | 0 | 0 | -0.82064062 | 0 | 0 | 0 | 0.82064062 | 69.813583 | 89.179359
11025.388 | 142.07253 | 2.23089 | 142.09004 | -0.89961147 | 43348.6413 | 0.0086032543 | 0.0023836116 | 6.4706531 | 0.0015950605 | 1 | 11 | 0.021953866 | 0.00015450672 | 0.0070369234 | 0.00011049709 | 0.007037791 | 0.89961147 | 1.5950623 | 101.58022 | 101.59274 | -89.100388 | 0 | 0 | 0 | 89.100388 | 0 | 0 | 0 | -89.100388 | 0 | 0 | 0 | -0.89961147 | 0 | 0 | 0 | 0.89961147 | 63.684235 | 89.100388
8325.1924 | 142.31952 | 2.4697185 | 142.34094 | -0.99417323 | 43348.6413 | 0.0086282576 | 0.0024327808 | 7.7406678 | 0.0023303097 | 1 | 11 | 0.020247754 | 0.00014224827 | 0.0070243282 | 0.00012189554 | 0.0070253857 | 0.99417323 | 2.3303051 | 134.28598 | 134.3062 | -89.005829 | 0 | 0 | 0 | 89.005829 | 0 | 0 | 0 | -89.005829 | 0 | 0 | 0 | -0.99417323 | 0 | 0 | 0 | 0.99417323 | 57.625809 | 89.005829
6195.4932 | 142.69873 | 2.8097951 | 142.72639 | -1.128031 | 43348.6414 | 0.0086328778 | 0.0021647699 | 9.1425982 | 0.0035433196 | 1 | 11 | 0.020468798 | 0.00014341284 | 0.0070050545 | 0.00013793232 | 0.0070064124 | 1.128031 | 3.5433128 | 179.95163 | 179.98651 | -88.871971 | 0 | 0 | 0 | 88.871971 | 0 | 0 | 0 | -88.871971 | 0 | 0 | 0 | -1.128031 | 0 | 0 | 0 | 1.128031 | 50.786167 | 88.871971
4621.478 | 143.13271 | 3.230705 | 143.16916 | -1.2930262 | 43348.6414 | 0.008640442 | 0.0022472776 | 10.659625 | 0.0054279719 | 1 | 11 | 0.020592581 | 0.00014383392 | 0.0069829663 | 0.0001576153 | 0.0069847447 | 1.2930262 | 5.4279871 | 240.48012 | 240.54137 | -88.70697 | 0 | 0 | 0 | 88.70697 | 0 | 0 | 0 | -88.70697 | 0 | 0 | 0 | -1.2930262 | 0 | 0 | 0 | 1.2930262 | 44.30386 | 88.70697
3456.1052 | 143.61993 | 3.6810882 | 143.6671 | -1.468213 | 43348.6414 | 0.0086399764 | 0.0022428078 | 12.50999 | 0.0082128663 | 1 | 11 | 0.020657215 | 0.00014378529 | 0.0069582509 | 0.00017834526 | 0.0069605359 | 1.468213 | 8.212882 | 320.43005 | 320.53528 | -88.531784 | 0 | 0 | 0 | 88.531784 | 0 | 0 | 0 | -88.531784 | 0 | 0 | 0 | -1.468213 | 0 | 0 | 0 | 1.468213 | 39.015617 | 88.531784
2585.8269 | 144.18968 | 4.2727985 | 144.25298 | -1.6973593 | 43348.6414 | 0.0086389706 | 0.0021899133 | 14.404835 | 0.012638151 | 1 | 11 | 0.02069569 | 0.00014346803 | 0.0069292244 | 0.00020533495 | 0.0069322661 | 1.6973593 | 12.638135 | 426.48651 | 426.67374 | -88.302643 | 0 | 0 | 0 | 88.302643 | 0 | 0 | 0 | -88.302643 | 0 | 0 | 0 | -1.6973593 | 0 | 0 | 0 | 1.6973593 | 33.74596 | 88.302643
1935.6189 | 144.87459 | 4.9236732 | 144.95824 | -1.9464915 | 43348.6414 | 0.0086364551 | 0.0021934521 | 16.699791 | 0.019266538 | 1 | 11 | 0.020717174 | 0.00014291823 | 0.0068945582 | 0.0002343168 | 0.0068985387 | 1.9464915 | 19.266573 | 566.90033 | 567.2276 | -88.053505 | 0 | 0 | 0 | 88.053505 | 0 | 0 | 0 | -88.053505 | 0 | 0 | 0 | -1.9464915 | 0 | 0 | 0 | 1.9464915 | 29.424088 | 88.053505
1448.6094 | 145.5921 | 5.6824961 | 145.70296 | -2.2351339 | 43348.6415 | 0.0086276615 | 0.0021826499 | 19.334356 | 0.029408392 | 1 | 11 | 0.020724855 | 0.00014224046 | 0.0068580573 | 0.00026767165 | 0.0068632788 | 2.2351339 | 29.408342 | 753.47693 | 754.0506 | -87.76487 | 0 | 0 | 0 | 87.76487 | 0 | 0 | 0 | -87.76487 | 0 | 0 | 0 | -2.2351339 | 0 | 0 | 0 | 2.2351339 | 25.621153 | 87.76487
1083.9595 | 146.49149 | 6.5693183 | 146.63872 | -2.5676725 | 43348.6415 | 0.0086344061 | 0.0022031371 | 22.350477 | 0.044856984 | 1 | 11 | 0.020731516 | 0.00014137819 | 0.0068126349 | 0.00030550826 | 0.0068194815 | 2.5676725 | 44.856987 | 1000.2814 | 1001.2867 | -87.432327 | 0 | 0 | 0 | 87.432327 | 0 | 0 | 0 | -87.432327 | 0 | 0 | 0 | -2.5676725 | 0 | 0 | 0 | 2.5676725 | 22.299343 | 87.432327
811.29767 | 147.48506 | 7.6075568 | 147.68114 | -2.9528072 | 43348.6415 | 0.00863312 | 0.0021455865 | 25.786636 | 0.068428189 | 1 | 11 | 0.02073239 | 0.00014038617 | 0.0067623551 | 0.00034881503 | 0.0067713456 | 2.9528072 | 68.428131 | 1326.5935 | 1328.3572 | -87.047195 | 0 | 0 | 0 | 87.047195 | 0 | 0 | 0 | -87.047195 | 0 | 0 | 0 | -2.9528072 | 0 | 0 | 0 | 2.9528072 | 19.386652 | 87.047195
607.52716 | 148.59932 | 8.7882614 | 148.85896 | -3.384568 | 43348.6415 | 0.0086250529 | 0.0021165321 | 29.809277 | 0.10389806 | 1 | 11 | 0.020734044 | 0.00013928649 | 0.0067060506 | 0.00039660028 | 0.006717768 | 3.384568 | 103.89804 | 1756.7958 | 1759.8654 | -86.615433 | 0 | 0 | 0 | 86.615433 | 0 | 0 | 0 | -86.615433 | 0 | 0 | 0 | -3.384568 | 0 | 0 | 0 | 3.384568 | 16.908842 | 86.615433
454.56351 | 149.90521 | 10.205259 | 150.25218 | -3.8945777 | 43348.6415 | 0.0086283507 | 0.0020524627 | 34.308483 | 0.15827344 | 1 | 11 | 0.020733684 | 0.00013799257 | 0.0066401078 | 0.00045204585 | 0.0066554775 | 3.8945777 | 158.27339 | 2324.8806 | 2330.262 | -86.105423 | 0 | 0 | 0 | 86.105423 | 0 | 0 | 0 | -86.105423 | 0 | 0 | 0 | -3.8945777 | 0 | 0 | 0 | 3.8945777 | 14.689015 | 86.105423
340.10876 | 151.45575 | 11.911441 | 151.92342 | -4.4968476 | 43348.6416 | 0.0086263567 | 0.0021662603 | 39.286018 | 0.24150003 | 1 | 11 | 0.020737074 | 0.00013649689 | 0.0065620015 | 0.00051607745 | 0.0065822639 | 4.4968476 | 241.50009 | 3070.7085 | 3080.1904 | -85.503151 | 0 | 0 | 0 | 85.503151 | 0 | 0 | 0 | -85.503151 | 0 | 0 | 0 | -4.4968476 | 0 | 0 | 0 | 4.4968476 | 12.715149 | 85.503151
254.43001 | 153.1696 | 13.872209 | 153.79651 | -5.1750245 | 43348.6416 | 0.0086325053 | 0.0021334807 | 45.092693 | 0.36686346 | 1 | 11 | 0.020730691 | 0.00013479299 | 0.0064755948 | 0.00058647926 | 0.0065020984 | 5.1750245 | 366.86356 | 4050.7126 | 4067.2917 | -84.824974 | 0 | 0 | 0 | 84.824974 | 0 | 0 | 0 | -84.824974 | 0 | 0 | 0 | -5.1750245 | 0 | 0 | 0 | 5.1750245 | 11.041471 | 84.824974
190.54874 | 155.26363 | 16.160009 | 156.10234 | -5.9420128 | 43348.6416 | 0.0086285928 | 0.0021347841 | 51.68594 | 0.55390698 | 1 | 11 | 0.020733912 | 0.00013282255 | 0.0063716355 | 0.00066316681 | 0.0064060539 | 5.9420128 | 553.90729 | 5321.8784 | 5350.6265 | -84.057983 | 0 | 0 | 0 | 84.057983 | 0 | 0 | 0 | -84.057983 | 0 | 0 | 0 | -5.9420128 | 0 | 0 | 0 | 5.9420128 | 9.607892 | 84.057983
142.49214 | 157.59489 | 18.925371 | 158.72719 | -6.8477855 | 43348.6416 | 0.0086279782 | 0.0020533931 | 59.018044 | 0.83901745 | 1 | 11 | 0.020732662 | 0.00013061821 | 0.0062551755 | 0.00075117609 | 0.0063001178 | 6.8477855 | 839.01746 | 6986.6455 | 7036.8433 | -83.152214 | 0 | 0 | 0 | 83.152214 | 0 | 0 | 0 | -83.152214 | 0 | 0 | 0 | -6.8477855 | 0 | 0 | 0 | 6.8477855 | 8.3271761 | 83.152214
106.67264 | 160.39517 | 22.175892 | 161.92091 | -7.8716879 | 43348.6416 | 0.0086287977 | 0.0020552552 | 67.280006 | 1.2619504 | 1 | 11 | 0.020731414 | 0.0001280342 | 0.006117661 | 0.00084581465 | 0.0061758547 | 7.8716879 | 1261.9506 | 9127.5137 | 9214.3379 | -82.128311 | 0 | 0 | 0 | 82.128311 | 0 | 0 | 0 | -82.128311 | 0 | 0 | 0 | -7.8716879 | 0 | 0 | 0 | 7.8716879 | 7.2328625 | 82.128311
79.821213 | 163.63867 | 26.018785 | 165.69427 | -9.034483 | 43348.6417 | 0.008619519 | 0.0020465017 | 76.63282 | 1.8896172 | 1 | 11 | 0.020728979 | 0.00012510378 | 0.0059603387 | 0.00094770244 | 0.0060352115 | 9.034483 | 1889.6176 | 11884.277 | 12033.565 | -80.965515 | 0 | 0 | 0 | 80.965515 | 0 | 0 | 0 | -80.965515 | 0 | 0 | 0 | -9.034483 | 0 | 0 | 0 | 9.034483 | 6.2892509 | 80.965515
59.789532 | 167.49783 | 30.523146 | 170.25624 | -10.32769 | 43348.6417 | 0.0086263195 | 0.0020871039 | 87.209877 | 2.8029683 | 1 | 11 | 0.020732159 | 0.00012177033 | 0.0057783406 | 0.0010529875 | 0.0058734999 | 10.32769 | 2802.9685 | 15381.48 | 15634.787 | -79.67231 | 0 | 0 | 0 | 79.67231 | 0 | 0 | 0 | -79.67231 | 0 | 0 | 0 | -10.32769 | 0 | 0 | 0 | 10.32769 | 5.4875679 | 79.67231
44.728039 | 171.99699 | 35.840496 | 175.69151 | -11.770776 | 43348.6417 | 0.0086327661 | 0.0020673617 | 99.281029 | 4.1315475 | 1 | 11 | 0.020730238 | 0.00011799226 | 0.0055721053 | 0.0011611076 | 0.0056917947 | 11.770776 | 4131.5469 | 19827.117 | 20253.006 | -78.229225 | 0 | 0 | 0 | 78.229225 | 0 | 0 | 0 | -78.229225 | 0 | 0 | 0 | -11.770776 | 0 | 0 | 0 | 11.770776 | 4.7989569 | 78.229225
33.427559 | 177.36395 | 42.070625 | 182.28525 | -13.343914 | 43348.6417 | 0.0086236838 | 0.00016280416 | 113.17135 | 6.0282521 | 1 | 12 | 0.020743212 | 0.00011379534 | 0.0053378004 | 0.0012661231 | 0.0054859077 | 13.343914 | 6028.2534 | 25414.279 | 26119.445 | -76.656082 | 0 | 0 | 0 | 76.656082 | 0 | 0 | 0 | -76.656082 | 0 | 0 | 0 | -13.343914 | 0 | 0 | 0 | 13.343914 | 4.2158623 | 76.656082
25.040062 | 183.66135 | 49.353096 | 190.1768 | -15.041087 | 43348.6417 | 0.0086236186 | 0.00016575652 | 128.7865 | 8.6732941 | 1 | 12 | 0.020740082 | 0.00010905685 | 0.0050781169 | 0.0013645811 | 0.005258265 | 15.041087 | 8673.291 | 32276.57 | 33421.594 | -74.958916 | 0 | 0 | 0 | 74.958916 | 0 | 0 | 0 | -74.958916 | 0 | 0 | 0 | -15.041087 | 0 | 0 | 0 | 15.041087 | 3.7213743 | 74.958916
18.735012 | 191.12129 | 57.877254 | 199.69258 | -16.847885 | 43348.6418 | 0.0086193699 | 0.00016561679 | 146.77707 | 12.329635 | 1 | 12 | 0.020738818 | 0.00010385372 | 0.004792755 | 0.0014513899 | 0.0050076973 | 16.847885 | 12329.635 | 40714.715 | 42540.66 | -73.152115 | 0 | 0 | 0 | 73.152115 | 0 | 0 | 0 | -73.152115 | 0 | 0 | 0 | -16.847885 | 0 | 0 | 0 | 16.847885 | 3.3021832 | 73.152115
14.017643 | 199.88354 | 67.767914 | 211.05905 | -18.728558 | 43348.6418 | 0.0086235907 | 0.00017080452 | 167.54097 | 17.272743 | 1 | 12 | 0.020735076 | 9.8243007e-05 | 0.0044871345 | 0.0015213044 | 0.0047380105 | 18.728558 | 17272.744 | 50946.484 | 53794.906 | -71.271439 | 0 | 0 | 0 | 71.271439 | 0 | 0 | 0 | -71.271439 | 0 | 0 | 0 | -18.728558 | 0 | 0 | 0 | 18.728558 | 2.9495308 | 71.271439
10.500673 | 210.28043 | 79.225517 | 224.7099 | -20.644464 | 43348.6418 | 0.008618718 | 0.00013623158 | 191.3101 | 23.780647 | 1 | 12 | 0.020735962 | 9.2278809e-05 | 0.0041644191 | 0.0015689918 | 0.0044501824 | 20.644464 | 23780.641 | 63118.605 | 67449.813 | -69.355537 | 0 | 0 | 0 | 69.355537 | 0 | 0 | 0 | -69.355537 | 0 | 0 | 0 | -20.644464 | 0 | 0 | 0 | 20.644464 | 2.6542008 | 69.355537
7.8596544 | 222.58705 | 92.655914 | 241.10187 | -22.60041 | 43348.6418 | 0.0086266361 | 0.00017021752 | 218.54633 | 32.276665 | 1 | 12 | 0.020734446 | 8.5998698e-05 | 0.0038291181 | 0.0015939402 | 0.0041476246 | 22.60041 | 32276.664 | 77538.141 | 83987.773 | -67.39959 | 0 | 0 | 0 | 67.39959 | 0 | 0 | 0 | -67.39959 | 0 | 0 | 0 | -22.60041 | 0 | 0 | 0 | 22.60041 | 2.4022973 | 67.39959
5.8829055 | 237.24965 | 107.96266 | 260.65942 | -24.468349 | 43348.6418 | 0.0086179357 | 0.00011974599 | 250.58476 | 42.988766 | 1 | 12 | 0.020732459 | 7.9538499e-05 | 0.0034918752 | 0.0015890102 | 0.0038364236 | 24.468349 | 42988.773 | 94468.5 | 103789.84 | -65.531647 | 0 | 0 | 0 | 65.531647 | 0 | 0 | 0 | -65.531647 | 0 | 0 | 0 | -24.468349 | 0 | 0 | 0 | 24.468349 | 2.1975157 | 65.531647
4.3989296 | 254.73737 | 125.56179 | 284.00156 | -26.239004 | 43348.6419 | 0.0086173769 | 0.00019551345 | 288.14801 | 56.323441 | 1 | 12 | 0.020732537 | 7.3001487e-05 | 0.0031582841 | 0.0015567399 | 0.0035211074 | 26.239004 | 56323.441 | 114267.91 | 127395 | -63.760994 | 0 | 0 | 0 | 63.760994 | 0 | 0 | 0 | -63.760994 | 0 | 0 | 0 | -26.239004 | 0 | 0 | 0 | 26.239004 | 2.0287809 | 63.760994
3.2936332 | 275.20633 | 145.36623 | 311.23923 | -27.843378 | 43348.6419 | 0.0086196773 | 0.00018581752 | 332.41559 | 72.513649 | 1 | 12 | 0.020731673 | 6.661009e-05 | 0.0028409902 | 0.0015006341 | 0.0032129625 | 27.843378 | 72513.633 | 137282.33 | 155256.77 | -62.156624 | 0 | 0 | 0 | 62.156624 | 0 | 0 | 0 | -62.156624 | 0 | 0 | 0 | -27.843378 | 0 | 0 | 0 | 27.843378 | 1.893193 | 62.156624
2.4660668 | 299.2821 | 166.94215 | 342.69443 | -29.153156 | 43348.6419 | 0.0086259097 | 0.00017611377 | 386.58881 | 91.741791 | 1 | 12 | 0.020730123 | 6.0491566e-05 | 0.0025483947 | 0.0014215166 | 0.0029180516 | 29.153156 | 91741.789 | 164468.2 | 188325.11 | -60.846844 | 0 | 0 | 0 | 60.846844 | 0 | 0 | 0 | -60.846844 | 0 | 0 | 0 | -29.153156 | 0 | 0 | 0 | 29.153156 | 1.7927294 | 60.846848
1.8425707 | 326.35904 | 190.21628 | 377.74655 | -30.235495 | 43348.642 | 0.0086298669 | 0.00021797352 | 454.09665 | 115.14435 | 1 | 12 | 0.020728562 | 5.4874257e-05 | 0.0022871499 | 0.0013330507 | 0.0026472777 | 30.235495 | 115144.34 | 197556.17 | 228662.77 | -59.764503 | 0 | 0 | 0 | 59.764503 | 0 | 0 | 0 | -59.764503 | 0 | 0 | 0 | -30.235495 | 0 | 0 | 0 | 30.235495 | 1.7157261 | 59.764503
1.3812761 | 354.91031 | 214.84612 | 414.87369 | -31.188755 | 43348.642 | 0.0086295912 | 0.00022308154 | 536.30536 | 143.82532 | 1 | 12 | 0.020730009 | 4.9967039e-05 | 0.0020619913 | 0.0012482333 | 0.0024103723 | 31.188755 | 143825.33 | 237589.06 | 277730.59 | -58.811245 | 0 | 0 | 0 | 58.811245 | 0 | 0 | 0 | -58.811245 | 0 | 0 | 0 | -31.188755 | 0 | 0 | 0 | 31.188755 | 1.6519279 | 58.811249
1.0333992 | 382.78616 | 243.12146 | 453.46808 | -32.42112 | 43348.6421 | 0.0086272061 | 5.5661727e-05 | 633.47388 | 182.08823 | 1 | 13 | 0.02073374 | 4.5722601e-05 | 0.0018614989 | 0.0011823059 | 0.0022052268 | 32.42112 | 182088.22 | 286691.5 | 339629.41 | -57.57888 | 0 | 0 | 0 | 57.57888 | 0 | 0 | 0 | -57.57888 | 0 | 0 | 0 | -32.42112 | 0 | 0 | 0 | 32.42112 | 1.5744647 | 57.57888
0.7732082 | 407.88904 | 278.55521 | 493.92963 | -34.329914 | 43348.6423 | 0.0086293807 | 5.3643449e-05 | 738.9455 | 235.01999 | 1 | 13 | 0.020731237 | 4.1972045e-05 | 0.0016719062 | 0.0011417767 | 0.00202458 | 34.329914 | 235020 | 344140.34 | 416733.69 | -55.670086 | 0 | 0 | 0 | 55.670086 | 0 | 0 | 0 | -55.670086 | 0 | 0 | 0 | -34.329914 | 0 | 0 | 0 | 34.329914 | 1.4643023 | 55.67009
0.57853222 | 429.39862 | 326.72638 | 539.56769 | -37.26725 | 43348.6424 | 0.0086209746 | 4.3266591e-05 | 841.99286 | 308.73434 | 1 | 13 | 0.020725243 | 3.8410828e-05 | 0.0014749211 | 0.001122257 | 0.0018533356 | 37.26725 | 308734.31 | 405752.63 | 509854.94 | -52.73275 | 0 | 0 | 0 | 52.73275 | 0 | 0 | 0 | -52.73275 | 0 | 0 | 0 | -37.26725 | 0 | 0 | 0 | 37.26725 | 1.3142453 | 52.73275
0.43306541 | 447.57739 | 393.68176 | 596.07959 | -41.334332 | 43348.6426 | 0.0086241849 | 4.0012375e-05 | 933.51501 | 407.19592 | 1 | 13 | 0.020728845 | 3.4775298e-05 | 0.0012596784 | 0.0011079925 | 0.0016776284 | 41.334332 | 407195.97 | 462941.69 | 616541.63 | -48.665668 | 0 | 0 | 0 | 48.665668 | 0 | 0 | 0 | -48.665668 | 0 | 0 | 0 | -41.334332 | 0 | 0 | 0 | 41.334332 | 1.1369015 | 48.665665
0.32390133 | 464.26077 | 487.64023 | 673.29865 | -46.406948 | 43348.6429 | 0.0085999873 | 2.999037e-05 | 1007.6458 | 528.55658 | 1 | 13 | 0.020730667 | 3.0789706e-05 | 0.0010241098 | 0.0010756823 | 0.001485225 | 46.406948 | 528556.56 | 503215.38 | 729792.94 | -43.593052 | 0 | 0 | 0 | 43.593052 | 0 | 0 | 0 | -43.593052 | 0 | 0 | 0 | -46.406948 | 0 | 0 | 0 | 46.406948 | 0.95205593 | 43.593048
0.24232319 | 480.0184 | 616.47852 | 781.32159 | -52.09404 | 43348.6433 | 0.0085994452 | 3.9434599e-05 | 1065.3865 | 663.2594 | 1 | 13 | 0.020729531 | 2.6531368e-05 | 0.00078631809 | 0.0010098533 | 0.0012798827 | 52.09404 | 663259.38 | 516444.16 | 840611.44 | -37.90596 | 0 | 0 | 0 | 37.90596 | 0 | 0 | 0 | -37.90596 | 0 | 0 | 0 | -52.09404 | 0 | 0 | 0 | 52.09404 | 0.77864581 | 37.90596
0.18153407 | 497.33896 | 791.38232 | 934.68286 | -57.852966 | 43348.6438 | 0.0086256042 | 4.4584551e-05 | 1107.8365 | 794.18158 | 1 | 13 | 0.020734802 | 2.2183784e-05 | 0.00056927738 | 0.00090585317 | 0.0010698816 | 57.852966 | 794181.5 | 499098.06 | 937988.88 | -32.147034 | 0 | 0 | 0 | 32.147034 | 0 | 0 | 0 | -32.147034 | 0 | 0 | 0 | -57.852966 | 0 | 0 | 0 | 57.852966 | 0.62844336 | 32.147034
0.13584591 | 516.90259 | 1027.2748 | 1149.9921 | -63.28944 | 43348.6445 | 0.0086302739 | 4.4404555e-05 | 1140.478 | 910.06097 | 1 | 13 | 0.020726867 | 1.8023487e-05 | 0.00039085804 | 0.00077677803 | 0.00086957123 | 63.28944 | 910060.94 | 457923.16 | 1018776 | -26.71056 | 0 | 0 | 0 | 26.71056 | 0 | 0 | 0 | -26.71056 | 0 | 0 | 0 | -63.28944 | 0 | 0 | 0 | 63.28944 | 0.50317848 | 26.710556
0.10172522 | 541.11267 | 1341.6499 | 1446.6608 | -68.034851 | 43348.6454 | 0.0085994964 | 4.8929192e-05 | 1166.1443 | 1002.9916 | 1 | 13 | 0.020728335 | 1.4328401e-05 | 0.00025855581 | 0.00064107048 | 0.00069124706 | 68.034851 | 1002991.5 | 404525.38 | 1081495.6 | -21.965149 | 0 | 0 | 0 | 21.965149 | 0 | 0 | 0 | -21.965149 | 0 | 0 | 0 | -68.034851 | 0 | 0 | 0 | 68.034851 | 0.40331882 | 21.965149
0.076103695 | 571.48651 | 1760.8074 | 1851.2264 | -72.018677 | 43348.6466 | 0.0086342217 | 5.1086903e-05 | 1187.6885 | 1074.5018 | 1 | 13 | 0.020725489 | 1.1195545e-05 | 0.00016675808 | 0.00051379844 | 0.00054018246 | 72.018677 | 1074501.9 | 348739.63 | 1129678.5 | -17.981323 | 0 | 0 | 0 | 17.981323 | 0 | 0 | 0 | -17.981323 | 0 | 0 | 0 | -72.018677 | 0 | 0 | 0 | 72.018677 | 0.32455936 | 17.981323
0.056966495 | 613.45648 | 2313.3701 | 2393.3262 | -75.148209 | 43348.6483 | 0.0086327428 | 4.1232401e-05 | 1207.6902 | 1128.3452 | 1 | 13 | 0.020737207 | 8.6645969e-06 | 0.00010709765 | 0.00040386978 | 0.00041782856 | 75.148209 | 1128345.3 | 299213.06 | 1167343.8 | -14.851791 | 0 | 0 | 0 | 14.851791 | 0 | 0 | 0 | -14.851791 | 0 | 0 | 0 | -75.148209 | 0 | 0 | 0 | 75.148209 | 0.26517871 | 14.851791
0.042644646 | 664.40247 | 3050.7805 | 3122.2896 | -77.713898 | 43348.6504 | 0.0086315889 | 5.585597e-05 | 1223.3329 | 1167.9392 | 1 | 13 | 0.020738132 | 6.6419634e-06 | 6.8152993e-05 | 0.00031294255 | 0.00032027779 | 77.713898 | 1167939.1 | 254355.16 | 1195315.1 | -12.286102 | 0 | 0 | 0 | 12.286102 | 0 | 0 | 0 | -12.286102 | 0 | 0 | 0 | -77.713898 | 0 | 0 | 0 | 77.713898 | 0.21778114 | 12.286102
0.031913798 | 733.75134 | 4020.8015 | 4087.2039 | -79.657959 | 43348.6533 | 0.008598757 | 5.5581004e-05 | 1240.3064 | 1200.3328 | 1 | 13 | 0.0207313 | 5.0722451e-06 | 4.392345e-05 | 0.00024069109 | 0.00024466604 | 79.657959 | 1200332.9 | 219047.41 | 1220156 | -10.342041 | 0 | 0 | 0 | 10.342041 | 0 | 0 | 0 | -10.342041 | 0 | 0 | 0 | -79.657959 | 0 | 0 | 0 | 79.657959 | 0.18248883 | 10.342041
0.023876827 | 828.54877 | 5302.249 | 5366.5947 | -81.118576 | 43348.6577 | 0.0086157927 | 5.9857707e-06 | 1257.1392 | 1227.1736 | 1 | 14 | 0.020725589 | 3.8619628e-06 | 2.8768722e-05 | 0.0001841037 | 0.0001863379 | 81.118576 | 1227173.8 | 191762.67 | 1242066.1 | -8.881424 | 0 | 0 | 0 | 8.881424 | 0 | 0 | 0 | -8.881424 | 0 | 0 | 0 | -81.118576 | 0 | 0 | 0 | 81.118576 | 0.15626365 | 8.881424
0.017841151 | 953.10791 | 7007.2852 | 7071.8076 | -82.254349 | 43348.6629 | 0.0086360443 | 6.2365434e-06 | 1273.0559 | 1249.9314 | 1 | 14 | 0.020732217 | 2.9316714e-06 | 1.9058172e-05 | 0.00014011639 | 0.00014140656 | 82.254349 | 1249931.5 | 170011.59 | 1261440.8 | -7.7456512 | 0 | 0 | 0 | 7.7456512 | 0 | 0 | 0 | -7.7456512 | 0 | 0 | 0 | -82.254349 | 0 | 0 | 0 | 82.254349 | 0.13601671 | 7.7456512
0.013377565 | 1123.3408 | 9221.6748 | 9289.8428 | -83.054718 | 43348.6698 | 0.0086236848 | 5.2201553e-06 | 1290.1294 | 1271.2651 | 1 | 14 | 0.020728832 | 2.2313436e-06 | 1.3016517e-05 | 0.00010685456 | 0.00010764445 | 83.054718 | 1271265.1 | 154859.5 | 1280662.5 | -6.945282 | 0 | 0 | 0 | 6.945282 | 0 | 0 | 0 | -6.945282 | 0 | 0 | 0 | -83.054718 | 0 | 0 | 0 | 83.054718 | 0.12181527 | 6.945282
0.010005763 | 1352.7096 | 12168.3 | 12243.257 | -83.656662 | 43348.6791 | 0.008635398 | 5.3307244e-06 | 1307.194 | 1291.2369 | 1 | 14 | 0.020730527 | 1.6932199e-06 | 9.0242411e-06 | 8.1177561e-05 | 8.1677616e-05 | 83.656662 | 1291236.8 | 143542.53 | 1299190.9 | -6.343338 | 0 | 0 | 0 | 6.343338 | 0 | 0 | 0 | -6.343338 | 0 | 0 | 0 | -83.656662 | 0 | 0 | 0 | 83.656662 | 0.11116669 | 6.343338
0.0080046048 | 1087.1028 | 3418.4966 | 3587.187 | -72.359016 | 43348.6194 | 0.01081269 | 2.5274039e-05 | 5816.2769 | 5282.1089 | 1 | 13 | 0.021619752 | 6.0269376e-06 | 8.448169e-05 | 0.00026566058 | 0.00027876996 | 72.359016 | 5282108.5 | 1679742.9 | 5542761.5 | -17.640984 | 0 | 0 | 0 | 17.640984 | 0 | 0 | 0 | -17.640984 | 0 | 0 | 0 | -72.359016 | 0 | 0 | 0 | 72.359016 | 0.3180061 | 17.640991

## Uniform
Parameters
| R1 | 586.7728
| R1Q | 0.002164794 |  |  | #REF!
| Alpha | 1
| complex | i
Fittiing
IW | Impedance | Real | Imag | Error
7.6985845401023E-11+1256759.4578857i | 15.9092827669358-15.9092827669358i | 15.90928 | 15.90928 | #REF!
5.76097101751325E-11+940452.725452434i | 18.3911208146888-18.3911208146888i | 18.39112 | 18.39112 | #REF!
4.31123779509165E-11+703790.267672208i | 21.2595982666436-21.2595982666436i | 21.2596 | 21.2596 | #REF!
3.22647439181084E-11+526707.498815152i | 24.5749097335013-24.5749097335012i | 24.57491 | 24.57491 | #REF!
2.4145936502316E-11+394171.602724129i | 28.4075654166408-28.4075654166407i | 28.40757 | 28.40757 | #REF!
1.80718637533274E-11+295015.084595202i | 32.8363269064263-32.8363269064261i | 32.83633 | 32.83633 | #REF!
1.35238282441442E-11+220770.441165074i | 37.9582532766529-37.9582532766502i | 37.95825 | 37.95825 | #REF!
1.01221985516078E-11+165240.359420161i | 43.8751502357725-43.8751502361963i | 43.87515 | 43.87515 | #REF!
7.57379648019668E-12+123638.836581018i | 50.7223337321573-50.7223337156143i | 50.72233 | 50.72233 | #REF!
5.66813012658244E-12+92529.6865677427i | 58.6321926411378-58.6321930786554i | 58.63219 | 58.63219 | #REF!
4.24358075550589E-12+69274.5558875541i | 67.7625645665115-67.7625564123383i | 67.76256 | 67.76256 | #REF!
3.20429777659742E-12+52308.7265671232i | 77.9810813947734-77.9811370134702i | 77.98108 | 77.98114 | #REF!
2.38459414892134E-12+38927.431844971i | 90.3961275270959-90.3964636406488i | 90.39613 | 90.39646 | #REF!
1.77876870208956E-12+29037.6026670537i | 104.667121793201-104.66160081414i | 104.6671 | 104.6616 | #REF!
1.33022633903894E-12+21715.349412707i | 121.019716493605-121.011730591354i | 121.0197 | 121.0117 | #REF!
9.95263411129788E-13+16247.2295849897i | 139.835040066763-139.944808553855i | 139.835 | 139.9448 | #REF!
7.45003723590813E-13+12161.8522327791i | 161.664388745126-162.042056477344i | 161.6644 | 162.0421 | #REF!
5.57557790445555E-13+9101.88129792224i | 187.651281821927-187.643311261656i | 187.6513 | 187.6433 | #REF!
4.17207056472551E-13+6810.71840397773i | 218.79219415749-215.922507130693i | 218.7922 | 215.9225 | #REF!
3.12261770687686E-13+5097.53359989303i | 254.2465121483-245.143392624179i | 254.2465 | 245.1434 | #REF!
2.33832184828611E-13+3817.20572542454i | 290.397142591541-274.915302555979i | 290.3971 | 274.9153 | #REF!
1.74957739645191E-13+2856.10676721198i | 322.574324400049-308.826828732172i | 322.5743 | 308.8268 | #REF!
1.3090505193241E-13+2136.96636367507i | 347.451253215581-354.146013221241i | 347.4513 | 354.146 | #REF!
9.79280088881384E-14+1598.63090053756i | 364.640792752778-420.185455465117i | 364.6408 | 420.1855 | #REF!
7.33406358170699E-14+1197.25304346958i | 375.556847871663-516.335524223891i | 375.5568 | 516.3355 | #REF!
5.48440474942788E-14+895.304520436577i | 382.192922375974-654.301106840549i | 382.1929 | 654.3011 | #REF!
4.10574178652949E-14+670.243964326057i | 386.061956285543-845.91349587208i | 386.062 | 845.9135 | #REF!
3.07225254447223E-14+501.531472722852i | 388.288593961981-1108.89921647891i | 388.2886 | 1108.899 | #REF!
2.30124969185578E-14+375.668708985544i | 389.55012183674-1464.11579187222i | 389.5501 | 1464.116 | #REF!
1.72154526926324E-14+281.034557463756i | 390.26599583056-1944.77215315i | 390.266 | 1944.772 | #REF!
1.28659912989854E-14+210.031547563679i | 390.669475415207-2592.898637236i | 390.6695 | 2592.899 | #REF!
9.6377129965743E-15+157.331349649266i | 390.894082961242-3454.498339003i | 390.8941 | 3454.498 | #REF!
7.21095134043099E-15+117.715552128233i | 391.020676950968-4611.85278745277i | 391.0207 | 4611.853 | #REF!
5.39527498464016E-15+88.0754485388888i | 391.09160093847-6159.9773852918i | 391.0916 | 6159.977 | #REF!
4.04162228691274E-15+65.9776743090974i | 391.131201503343-8220.21530973793i | 391.1312 | 8220.215 | #REF!
3.02511604641643E-15+49.3836650455894i | 391.153475762663-10980.2026257419i | 391.1535 | 10980.2 | #REF!
2.26428172561907E-15+36.963385401126i | 391.16595626102-14668.0859276689i | 391.166 | 14668.09 | #REF!
1.69311166150209E-15+27.6392898300374i | 391.172966691656-19615.1244609999i | 391.173 | 19615.12 | #REF!
1.26769220849328E-15+20.6945077294789i | 391.176873447806-26196.765244951i | 391.1769 | 26196.77 | #REF!
9.49168738031895E-16+15.4947546842834i | 391.179063628577-34987.2294683233i | 391.1791 | 34987.23 | #REF!
7.09190240123886E-16+11.5772131496796i | 391.180298031789-46825.8244360686i | 391.1803 | 46825.82 | #REF!
5.31641759546261E-16+8.67881369667832i | 391.180981375819-62463.5180446204i | 391.181 | 62463.52 | #REF!
3.97746814703953E-16+6.49303866989114i | 391.181367363076-83490.5490845066i | 391.1814 | 83490.55 | #REF!
2.97601448358947E-16+4.85821040163078i | 391.181583359014-111585.598667898i | 391.1816 | 111585.6 | #REF!
2.22672271962864E-16+3.63502514443399i | 391.181704278444-149133.969664485i | 391.1817 | 149134 | #REF!
1.66683298560673E-16+2.7210302211597i | 391.181771896354-199227.997334738i | 391.1818 | 199228 | #REF!
1.24666946022286E-16+2.03513207763193i | 391.181809866849-266373.481818062i | 391.1818 | 266373.5 | #REF!
9.3268193890029E-17+1.52256150699689i | 391.181831092698-356048.088722378i | 391.1818 | 356048.1 | #REF!
6.98709638083176E-17+1.14061220137651i | 391.181842933368-475275.519977961i | 391.1818 | 475275.5 | #REF!
5.2285968474777E-17+0.85354502575244i | 391.181849594166-635121.766782439i | 391.1818 | 635121.8 | #REF!
3.91531967801589E-17+0.639158407673611i | 391.18185331736-848154.385844402i | 391.1819 | 848154.4 | #REF!
2.92916834786123E-17+0.478173618246077i | 391.181855411032-1133699.09145412i | 391.1819 | 1133699.1 | #REF!
2.19259332996374E-17+0.357931044385519i | 391.181856583799-1514551.47406346i | 391.1819 | 1514551.5 | #REF!
1.641357193878E-17+0.267944213177075i | 391.181857238544-2023200.9539587i | 391.1819 | 2023201.0 | #REF!
1.22833571959465E-17+0.200520306689897i | 391.181857612364-2703491.70551967i | 391.1819 | 2703491.7 | #REF!
9.18999345508235E-18+0.150022528588469i | 391.18185782875-3613490.52056115i | 391.1819 | 3613490.5 | #REF!
6.86691162611913E-18+0.112099257826372i | 391.181857933679-4835937.31908115i | 391.1819 | 4835937.3 | #REF!
5.1489142504127E-18+0.0840537198538399i | 391.181857993315-6449506.16101159i | 391.1819 | 6449506.2 | #REF!
4.11237077694253E-18+0.0671326117331513i | 391.181858021907-8075136.21045601i | 391.1819 | 8075136.2 | #REF!
3.08090625787592E-18+0.0502944152691392i | 391.181858041701-10778631.8002958i | 391.1819 | 10778631.8 | #REF!
0 | #NUM! | #NUM! | #NUM! | #NUM!
0 | #NUM! | #NUM! | #NUM! | #NUM!
0 | #NUM! | #NUM! | #NUM! | #NUM!
0 | #NUM! | #NUM! | #NUM! | #NUM!
0 | #NUM! | #NUM! | #NUM! | #NUM!
0 | #NUM! | #NUM! | #NUM! | #NUM!
0 | #NUM! | #NUM! | #NUM! | #NUM!
0 | #NUM! | #NUM! | #NUM! | #NUM!
0 | #NUM! | #NUM! | #NUM! | #NUM!
0 | #NUM! | #NUM! | #NUM! | #NUM!
0 | #NUM! | #NUM! | #NUM! | #NUM!
0 | #NUM! | #NUM! | #NUM! | #NUM!
0 | #NUM! | #NUM! | #NUM! | #NUM!
0 | #NUM! | #NUM! | #NUM! | #NUM!
0 | #NUM! | #NUM! | #NUM! | #NUM!
0 | #NUM! | #NUM! | #NUM! | #NUM!
0 | #NUM! | #NUM! | #NUM! | #NUM!
0 | #NUM! | #NUM! | #NUM! | #NUM!
0 | #NUM! | #NUM! | #NUM! | #NUM!
0 | #NUM! | #NUM! | #NUM! | #NUM!
0 | #NUM! | #NUM! | #NUM! | #NUM!
0 | #NUM! | #NUM! | #NUM! | #NUM!
0 | #NUM! | #NUM! | #NUM! | #NUM!
0 | #NUM! | #NUM! | #NUM! | #NUM!
0 | #NUM! | #NUM! | #NUM! | #NUM!
0 | #NUM! | #NUM! | #NUM! | #NUM!
0 | #NUM! | #NUM! | #NUM! | #NUM!
0 | #NUM! | #NUM! | #NUM! | #NUM!
0 | #NUM! | #NUM! | #NUM! | #NUM!
0 | #NUM! | #NUM! | #NUM! | #NUM!
0 | #NUM! | #NUM! | #NUM! | #NUM!
0 | #NUM! | #NUM! | #NUM! | #NUM!
0 | #NUM! | #NUM! | #NUM! | #NUM!
0 | #NUM! | #NUM! | #NUM! | #NUM!
0 | #NUM! | #NUM! | #NUM! | #NUM!
0 | #NUM! | #NUM! | #NUM! | #NUM!
0 | #NUM! | #NUM! | #NUM! | #NUM!
0 | #NUM! | #NUM! | #NUM! | #NUM!
0 | #NUM! | #NUM! | #NUM! | #NUM!
0 | #NUM! | #NUM! | #NUM! | #NUM!
|  |  | SUM ERROR | #REF!