## Sheet1
filename | ft | fl | Rsep | R1 | Q | alpha | tau | Nm
RM_stacked second run S3_1_C03.mpt | 0.0665 | 0.00665 | 160.5757381 | 498.5545278 | 0.004888143 | 0.958544969 | 3.278531 | 6.185908
RM_stacked second run S3_2_C04.mpt | 0.063 | 0.0063 | 145.9073033 | 510.6233045 | 0.004939478 | 0.961726072 | 3.282293 | 6.312101
Electrode Parameters (Thesis)
RM_stacked second run S3_1_C03.mpt | k | A | eps | d
| 0.0353 | 9.42e-05 | 0.53 | 0.000268
RM_stacked second run S3_2_C04.mpt | k | A | eps | d
| 0.0353 | 9.42e-05 | 0.52 | 0.000269

## Experimetal S3_1
Exp Data
Freq | Zreal | Zimag
Hz | ohm | ohm
200019.48 | 158.1351 | 0.0014044126
149677.7 | 157.23698 | 0.11538126
112011.7 | 156.73134 | 0.32648221
83828.102 | 156.42639 | 0.46186683
62734.359 | 156.37221 | 0.73890013
46953.109 | 156.37257 | 0.97407234
35136.707 | 156.48465 | 1.1673211
26298.82 | 156.64226 | 1.3779469
19677.732 | 156.87703 | 1.6062678
14726.557 | 157.13274 | 1.9236143
11025.388 | 157.4041 | 2.1979144
8325.1924 | 157.79263 | 2.495436
6195.4932 | 158.2155 | 2.8940563
4621.478 | 158.69208 | 3.3360338
3456.1052 | 159.22972 | 3.8208365
2585.8269 | 159.89224 | 4.3527184
1935.6189 | 160.60556 | 4.9571452
1448.6094 | 161.35309 | 5.613626
1083.9595 | 162.27986 | 6.3999395
811.29767 | 163.26498 | 7.3070726
607.52716 | 164.39563 | 8.3890867
454.56351 | 165.73184 | 9.5665226
340.10876 | 167.17517 | 10.985117
254.43001 | 168.90347 | 12.669816
190.54874 | 170.86661 | 14.600779
142.49214 | 173.15622 | 16.897541
106.67264 | 175.76091 | 19.440308
79.821213 | 178.80412 | 22.485962
59.789532 | 182.39748 | 26.00247
44.728039 | 186.59366 | 30.026056
33.427559 | 191.3698 | 34.635094
25.040062 | 196.92877 | 39.927559
18.735012 | 203.30592 | 45.949089
14.017643 | 210.67422 | 52.878498
10.500673 | 219.08432 | 60.645939
7.8596544 | 228.83778 | 69.655891
5.8829055 | 240.04031 | 79.918793
4.3989296 | 252.85352 | 91.715492
3.2936332 | 267.47229 | 105.20099
2.4660668 | 284.18271 | 120.67843
1.8425707 | 303.43137 | 138.56175
1.3812761 | 325.31085 | 158.92125
1.0333992 | 350.43893 | 182.60548
0.7732082 | 379.22839 | 209.90771
0.57853222 | 412.2619 | 241.48744
0.43306541 | 449.68411 | 277.95059
0.32390133 | 494.19812 | 320.2944
0.24232319 | 545.48932 | 368.64844
0.18153407 | 605.62531 | 422.32721
0.13584591 | 673.19531 | 479.72021
0.10172522 | 743.05914 | 540.70544
0.076103695 | 808.65753 | 611.52277
0.056966495 | 864.2265 | 701.59491
0.042644646 | 908.82275 | 831.02405
0.031913798 | 944.36139 | 1013.0729
0.023876827 | 973.33752 | 1271.4204
0.017841151 | 999.6488 | 1630.0364
0.013377565 | 1027.1345 | 2111.8796
0.010684487 | 1054.1971 | 2733.8987
0.0080046048 | 1087.1028 | 3418.4966

## Experimetal S3_2
Exp Data
Freq | Zreal | Zimag
Hz | ohm | ohm
200019.48 | 149.18987 | 0.45826641
149677.7 | 148.67947 | 0.89106888
112011.7 | 148.52374 | 1.2283957
83828.102 | 148.57106 | 1.5344639
62734.359 | 148.8075 | 1.843318
46953.109 | 149.05981 | 2.0975204
35136.707 | 149.42307 | 2.3278697
26298.82 | 149.65108 | 2.6172597
19677.732 | 150.05469 | 2.9220033
14726.557 | 150.46239 | 3.3165631
11025.388 | 150.9785 | 3.8622742
8325.1924 | 151.55986 | 4.4125805
6195.4932 | 152.39522 | 5.1316919
4621.478 | 153.40062 | 5.9323521
3456.1052 | 154.5437 | 6.6058688
2585.8269 | 155.88106 | 7.3317432
1935.6189 | 157.37607 | 7.9039216
1448.6094 | 158.90154 | 8.4525862
1083.9595 | 160.43678 | 8.987009
811.29767 | 161.99065 | 9.5810022
607.52716 | 163.53833 | 10.281835
454.56351 | 165.17192 | 11.137442
340.10876 | 166.95247 | 12.326654
254.43001 | 168.82863 | 13.677007
190.54874 | 170.85577 | 15.35586
142.49214 | 173.26794 | 17.354969
106.67264 | 175.9706 | 19.748919
79.821213 | 179.03833 | 22.553415
59.789532 | 182.60069 | 25.847614
44.728039 | 186.62175 | 29.628241
33.427559 | 191.3705 | 34.040684
25.040062 | 196.81007 | 39.062904
18.735012 | 203.02719 | 44.844654
14.017643 | 210.21712 | 51.467232
10.500673 | 218.42969 | 59.050358
7.8596544 | 227.91487 | 67.672157
5.8829055 | 238.82265 | 77.507462
4.3989296 | 251.19301 | 88.96804
3.2936332 | 265.43201 | 101.96216
2.4660668 | 281.66074 | 116.90755
1.8425707 | 300.41898 | 134.08122
1.3812761 | 321.55237 | 153.75078
1.0333992 | 345.86676 | 176.44441
0.7732082 | 373.67755 | 202.63643
0.57853222 | 405.45465 | 232.36383
0.43306541 | 442.21365 | 267.49301
0.32390133 | 484.37564 | 308.2403
0.24232319 | 533.15833 | 355.19818
0.18153407 | 589.45001 | 407.63315
0.13584591 | 652.84552 | 464.89951
0.10172522 | 718.98596 | 527.16107
0.076103695 | 782.16315 | 599.80023
0.056966495 | 837.38422 | 693.16766
0.042644646 | 882.25195 | 821.83569
0.031913798 | 918.43073 | 1003.2464
0.023876827 | 948.91858 | 1257.1605
0.017841151 | 976.53558 | 1609.7634
0.013377565 | 1003.6292 | 2083.8367
0.010684487 | 1033.7644 | 2695.7075
0.0080046048 | 1062.3749 | 3370.7129

## Sheet2
freq/Hz | Re(Z)/Ohm | #NAME? | ¦Z¦/Ohm | Phase(Z)/deg | time/s | <Ewe>/V | <I>/mA | Cs/µF | Cp/µF | cycle number | I Range | ¦Ewe¦/V | ¦I¦/A | Re(Y)/Ohm-1 | Im(Y)/Ohm-1 | ¦Y¦/Ohm-1 | Phase(Y)/deg | Re(C)/nF | Im(C)/nF | ¦C¦/nF | Phase(C)/deg | Re(M) | Im(M) | ¦M¦ | Phase(M)/deg | Re(Permittivity) | Im(Permittivity) | ¦Permittivity¦ | Phase(Permittivity)/deg | Re(Resistivity)/Ohm.cm | Im(Resistivity)/Ohm.cm | ¦Resistivity¦/Ohm.cm | Phase(Resistivity)/deg | Re(Conductivity)/mS/cm | Im(Conductivity)/mS/cm | ¦Conductivity¦/mS/cm | Phase(Conductivity)/deg | Tan(Delta) | Loss Angle(Delta)/deg
200019.48 | 149.18987 | 0.45826641 | 149.19057 | -0.17599486 | 43348.5706 | -0.0058358088 | 0.0021433155 | 1.7363201 | 1.6382612e-05 | 1 | 11 | 0.018158205 | 0.00012171148 | 0.0067028049 | 2.0589003e-05 | 0.0067028366 | 0.17599486 | 0.016382612 | 5.3334031 | 5.3334284 | -89.824005 | 0 | 0 | 0 | 89.824005 | 0 | 0 | 0 | -89.824005 | 0 | 0 | 0 | -0.17599486 | 0 | 0 | 0 | 0.17599486 | 325.5527 | 89.824005
149677.7 | 148.67947 | 0.89106888 | 148.68214 | -0.34338212 | 43348.5706 | -0.0057409503 | 0.0026570018 | 1.1933059 | 4.2860444e-05 | 1 | 11 | 0.020491354 | 0.00013781988 | 0.0067256368 | 4.0308223e-05 | 0.0067257574 | 0.34338212 | 0.042860653 | 7.1514883 | 7.1516166 | -89.656616 | 0 | 0 | 0 | 89.656616 | 0 | 0 | 0 | -89.656616 | 0 | 0 | 0 | -0.34338212 | 0 | 0 | 0 | 0.34338212 | 166.85519 | 89.656616
112011.7 | 148.52374 | 1.2283957 | 148.52882 | -0.47386557 | 43348.5706 | -0.0057259551 | 0.0027252443 | 1.1566941 | 7.9117679e-05 | 1 | 11 | 0.020798318 | 0.00014002883 | 0.0067324699 | 5.5682256e-05 | 0.0067326999 | 0.47386557 | 0.079118311 | 9.5660172 | 9.5663443 | -89.526131 | 0 | 0 | 0 | 89.526131 | 0 | 0 | 0 | -89.526131 | 0 | 0 | 0 | -0.47386557 | 0 | 0 | 0 | 0.47386557 | 120.90871 | 89.526131
83828.102 | 148.57106 | 1.5344639 | 148.57898 | -0.59173822 | 43348.5706 | -0.0057175998 | 0.0027310248 | 1.2372966 | 0.00013196915 | 1 | 11 | 0.020664658 | 0.00013908198 | 0.006730068 | 6.9509137e-05 | 0.006730427 | 0.59173822 | 0.13196862 | 12.777619 | 12.778301 | -89.408264 | 0 | 0 | 0 | 89.408264 | 0 | 0 | 0 | -89.408264 | 0 | 0 | 0 | -0.59173822 | 0 | 0 | 0 | 0.59173822 | 96.822784 | 89.408264
62734.359 | 148.8075 | 1.843318 | 148.81891 | -0.70970172 | 43348.5707 | -0.0057187746 | 0.0027504161 | 1.3763041 | 0.0002111537 | 1 | 11 | 0.020592153 | 0.00013837054 | 0.0067190607 | 8.3230785e-05 | 0.0067195762 | 0.70970172 | 0.21115366 | 17.04603 | 17.047338 | -89.290298 | 0 | 0 | 0 | 89.290298 | 0 | 0 | 0 | -89.290298 | 0 | 0 | 0 | -0.70970172 | 0 | 0 | 0 | 0.70970172 | 80.728065 | 89.290298
46953.109 | 149.05981 | 2.0975204 | 149.07457 | -0.80619407 | 43348.5707 | -0.0056916378 | 0.002842339 | 1.6160306 | 0.00031992988 | 1 | 11 | 0.020526098 | 0.00013769013 | 0.006707388 | 9.4384144e-05 | 0.006708052 | 0.80619407 | 0.3199285 | 22.735746 | 22.737997 | -89.19381 | 0 | 0 | 0 | 89.19381 | 0 | 0 | 0 | -89.19381 | 0 | 0 | 0 | -0.80619407 | 0 | 0 | 0 | 0.80619407 | 71.064774 | 89.19381
35136.707 | 149.42307 | 2.3278697 | 149.44119 | -0.89254171 | 43348.5707 | -0.0057028467 | 0.0028156759 | 1.9458101 | 0.00047214684 | 1 | 11 | 0.020398397 | 0.00013649782 | 0.0066907834 | 0.00010423607 | 0.0066915955 | 0.89254171 | 0.47214594 | 30.30652 | 30.310198 | -89.10746 | 0 | 0 | 0 | 89.10746 | 0 | 0 | 0 | -89.10746 | 0 | 0 | 0 | -0.89254171 | 0 | 0 | 0 | 0.89254171 | 64.188759 | 89.10746
26298.82 | 149.65108 | 2.6172597 | 149.67397 | -1.0019484 | 43348.5707 | -0.0056916378 | 0.0028190322 | 2.3122621 | 0.00070703053 | 1 | 11 | 0.020288624 | 0.00013555212 | 0.0066801668 | 0.00011682998 | 0.0066811885 | 1.0019484 | 0.70702857 | 40.426971 | 40.433155 | -88.998055 | 0 | 0 | 0 | 88.998055 | 0 | 0 | 0 | -88.998055 | 0 | 0 | 0 | -1.0019484 | 0 | 0 | 0 | 1.0019484 | 57.178535 | 88.998055
19677.732 | 150.05469 | 2.9220033 | 150.08313 | -1.1155753 | 43348.5707 | -0.0056993216 | 0.0028699345 | 2.7679892 | 0.001049209 | 1 | 11 | 0.021961629 | 0.00014632977 | 0.0066617113 | 0.00012972299 | 0.0066629741 | 1.1155753 | 1.0492114 | 53.880409 | 53.890625 | -88.884422 | 0 | 0 | 0 | 88.884422 | 0 | 0 | 0 | -88.884422 | 0 | 0 | 0 | -1.1155753 | 0 | 0 | 0 | 1.1155753 | 51.353359 | 88.884422
14726.557 | 150.46239 | 3.3165631 | 150.49893 | -1.2627362 | 43348.5707 | -0.0057042083 | 0.0028339485 | 3.2585967 | 0.0015824877 | 1 | 11 | 0.020256449 | 0.00013459529 | 0.0066429521 | 0.00014642709 | 0.0066445656 | 1.2627362 | 1.5824841 | 71.792648 | 71.810089 | -88.737267 | 0 | 0 | 0 | 88.737267 | 0 | 0 | 0 | -88.737267 | 0 | 0 | 0 | -1.2627362 | 0 | 0 | 0 | 1.2627362 | 45.366959 | 88.737267
11025.388 | 150.9785 | 3.8622742 | 151.02789 | -1.465399 | 43348.5707 | -0.0057037049 | 0.0028158624 | 3.7375169 | 0.0024443029 | 1 | 11 | 0.02088234 | 0.00013826811 | 0.0066191279 | 0.00016932799 | 0.0066212933 | 1.465399 | 2.4443054 | 95.549194 | 95.580452 | -88.534599 | 0 | 0 | 0 | 88.534599 | 0 | 0 | 0 | -88.534599 | 0 | 0 | 0 | -1.465399 | 0 | 0 | 0 | 1.465399 | 39.090569 | 88.534599
8325.1924 | 151.55986 | 4.4125805 | 151.62408 | -1.6676633 | 43348.5707 | -0.0056864899 | 0.0029322107 | 4.3324466 | 0.0036692906 | 1 | 11 | 0.021248432 | 0.0001401389 | 0.0065924646 | 0.00019193591 | 0.0065952581 | 1.6676633 | 3.6692908 | 126.02991 | 126.08332 | -88.332336 | 0 | 0 | 0 | 88.332336 | 0 | 0 | 0 | -88.332336 | 0 | 0 | 0 | -1.6676633 | 0 | 0 | 0 | 1.6676633 | 34.347218 | 88.332336
6195.4932 | 152.39522 | 5.1316919 | 152.4816 | -1.928625 | 43348.5708 | -0.0056908173 | 0.0027856561 | 5.0059175 | 0.0056698294 | 1 | 11 | 0.021473784 | 0.00014082869 | 0.0065544532 | 0.00022071187 | 0.0065581682 | 1.928625 | 5.6698351 | 168.37622 | 168.47165 | -88.071373 | 0 | 0 | 0 | 88.071373 | 0 | 0 | 0 | -88.071373 | 0 | 0 | 0 | -1.928625 | 0 | 0 | 0 | 1.928625 | 29.696877 | 88.071373
4621.478 | 153.40062 | 5.9323521 | 153.51529 | -2.2146549 | 43348.5708 | -0.005696543 | 0.0027951654 | 5.8051348 | 0.0086688781 | 1 | 11 | 0.02159632 | 0.00014067863 | 0.0065091434 | 0.00025172342 | 0.0065140091 | 2.2146549 | 8.66887 | 224.16257 | 224.33012 | -87.785347 | 0 | 0 | 0 | 87.785347 | 0 | 0 | 0 | -87.785347 | 0 | 0 | 0 | -2.2146549 | 0 | 0 | 0 | 2.2146549 | 25.858313 | 87.785347
3456.1052 | 154.5437 | 6.6058688 | 154.68481 | -2.4475806 | 43348.5708 | -0.0056879637 | 0.0027595523 | 6.9711304 | 0.012713577 | 1 | 11 | 0.02166383 | 0.00014005143 | 0.0064588613 | 0.00027607978 | 0.0064647589 | 2.4475806 | 12.713566 | 297.43295 | 297.70456 | -87.552422 | 0 | 0 | 0 | 87.552422 | 0 | 0 | 0 | -87.552422 | 0 | 0 | 0 | -2.4475806 | 0 | 0 | 0 | 2.4475806 | 23.394909 | 87.552422
2585.8269 | 155.88106 | 7.3317432 | 156.05339 | -2.6928775 | 43348.5708 | -0.0056904443 | 0.0027946064 | 8.3948593 | 0.018530261 | 1 | 11 | 0.021692157 | 0.00013900471 | 0.006400987 | 0.00030106542 | 0.0064080632 | 2.6928775 | 18.53027 | 393.97406 | 394.40961 | -87.307121 | 0 | 0 | 0 | 87.307121 | 0 | 0 | 0 | -87.307121 | 0 | 0 | 0 | -2.6928775 | 0 | 0 | 0 | 2.6928775 | 21.261118 | 87.307121
1935.6189 | 157.37607 | 7.9039216 | 157.57442 | -2.8751588 | 43348.5708 | -0.0056927009 | 0.0027996406 | 10.402978 | 0.026174083 | 1 | 11 | 0.021711033 | 0.00013778273 | 0.0063382196 | 0.00031832536 | 0.006346208 | 2.8751588 | 26.174097 | 521.15576 | 521.81262 | -87.12484 | 0 | 0 | 0 | 87.12484 | 0 | 0 | 0 | -87.12484 | 0 | 0 | 0 | -2.8751588 | 0 | 0 | 0 | 2.8751588 | 19.911137 | 87.12484
1448.6094 | 158.90154 | 8.4525862 | 159.12619 | -3.044914 | 43348.5709 | -0.0056906678 | 0.0027588068 | 12.998081 | 0.036675423 | 1 | 11 | 0.021720042 | 0.00013649571 | 0.0062754485 | 0.00033381535 | 0.0062843207 | 3.044914 | 36.67543 | 689.46722 | 690.44202 | -86.955086 | 0 | 0 | 0 | 86.955086 | 0 | 0 | 0 | -86.955086 | 0 | 0 | 0 | -3.044914 | 0 | 0 | 0 | 3.044914 | 18.799162 | 86.955086
1083.9595 | 160.43678 | 8.987009 | 160.68829 | -3.2061234 | 43348.5709 | -0.0056881686 | 0.0027755878 | 16.337736 | 0.051103871 | 1 | 11 | 0.021723064 | 0.0001351876 | 0.0062134881 | 0.00034805405 | 0.0062232288 | 3.2061234 | 51.103867 | 912.31024 | 913.74042 | -86.793877 | 0 | 0 | 0 | 86.793877 | 0 | 0 | 0 | -86.793877 | 0 | 0 | 0 | -3.2061234 | 0 | 0 | 0 | 3.2061234 | 17.852077 | 86.793877
811.29767 | 161.99065 | 9.5810022 | 162.27374 | -3.3848388 | 43348.5709 | -0.0056857625 | 0.0028274225 | 20.475237 | 0.071376346 | 1 | 11 | 0.021722622 | 0.00013386406 | 0.0061516762 | 0.00036384337 | 0.0061624264 | 3.3848388 | 71.376419 | 1206.7946 | 1208.9036 | -86.615158 | 0 | 0 | 0 | 86.615158 | 0 | 0 | 0 | -86.615158 | 0 | 0 | 0 | -3.3848388 | 0 | 0 | 0 | 3.3848388 | 16.907484 | 86.615158
607.52716 | 163.53833 | 10.281835 | 163.86122 | -3.5975137 | 43348.5709 | -0.0056969346 | 0.0027798763 | 25.479084 | 0.10031657 | 1 | 11 | 0.021723429 | 0.00013257211 | 0.0060906997 | 0.00038292899 | 0.0061027254 | 3.5975137 | 100.3165 | 1595.5911 | 1598.7415 | -86.402489 | 0 | 0 | 0 | 86.402489 | 0 | 0 | 0 | -86.402489 | 0 | 0 | 0 | -3.5975137 | 0 | 0 | 0 | 3.5975137 | 15.90556 | 86.402489
454.56351 | 165.17192 | 11.137442 | 165.547 | -3.8575799 | 43348.5709 | -0.0056919362 | 0.0027569418 | 31.436932 | 0.14228804 | 1 | 11 | 0.021721734 | 0.00013121188 | 0.0060268948 | 0.00040638982 | 0.0060405806 | 3.8575799 | 142.28812 | 2110.1785 | 2114.9702 | -86.142418 | 0 | 0 | 0 | 86.142418 | 0 | 0 | 0 | -86.142418 | 0 | 0 | 0 | -3.8575799 | 0 | 0 | 0 | 3.8575799 | 14.830329 | 86.142418
340.10876 | 166.95247 | 12.326654 | 167.40691 | -4.2226758 | 43348.571 | -0.005687926 | 0.0027750279 | 37.9627 | 0.20582627 | 1 | 11 | 0.021721881 | 0.00012975499 | 0.0059572533 | 0.00043984383 | 0.005973469 | 4.2226758 | 205.82643 | 2787.7151 | 2795.3032 | -85.777321 | 0 | 0 | 0 | 85.777321 | 0 | 0 | 0 | -85.777321 | 0 | 0 | 0 | -4.2226758 | 0 | 0 | 0 | 4.2226758 | 13.544022 | 85.777321
254.43001 | 168.82863 | 13.677007 | 169.38171 | -4.6314845 | 43348.571 | -0.0056927009 | 0.0027317703 | 45.736271 | 0.2982015 | 1 | 11 | 0.021723272 | 0.00012825039 | 0.0058845473 | 0.00047671411 | 0.0059038252 | 4.6314845 | 298.20151 | 3680.9917 | 3693.0508 | -85.368515 | 0 | 0 | 0 | 85.368515 | 0 | 0 | 0 | -85.368515 | 0 | 0 | 0 | -4.6314845 | 0 | 0 | 0 | 4.6314845 | 12.343975 | 85.368515
190.54874 | 170.85577 | 15.35586 | 171.54445 | -5.1357255 | 43348.571 | -0.005692645 | 0.0027584331 | 54.392612 | 0.43584779 | 1 | 11 | 0.021721207 | 0.00012662145 | 0.0058059907 | 0.0005218201 | 0.0058293929 | 5.1357255 | 435.8479 | 4849.4263 | 4868.9731 | -84.864273 | 0 | 0 | 0 | 84.864273 | 0 | 0 | 0 | -84.864273 | 0 | 0 | 0 | -5.1357255 | 0 | 0 | 0 | 5.1357255 | 11.126422 | 84.864273
142.49214 | 173.26794 | 17.354969 | 174.13493 | -5.7198176 | 43348.571 | -0.0056891013 | 0.0028016912 | 64.358421 | 0.63926548 | 1 | 11 | 0.021722581 | 0.00012474568 | 0.0057140812 | 0.0005723373 | 0.0057426733 | 5.7198176 | 639.26556 | 6382.2764 | 6414.2119 | -84.280182 | 0 | 0 | 0 | 84.280182 | 0 | 0 | 0 | -84.280182 | 0 | 0 | 0 | -5.7198176 | 0 | 0 | 0 | 5.7198176 | 9.9837656 | 84.280182
106.67264 | 175.9706 | 19.748919 | 177.07532 | -6.4034262 | 43348.571 | -0.0056944168 | 0.0027358725 | 75.548141 | 0.93971109 | 1 | 11 | 0.021720314 | 0.00012266144 | 0.0056120818 | 0.0006298357 | 0.0056473142 | 6.4034262 | 939.71118 | 8373.1924 | 8425.7588 | -83.596573 | 0 | 0 | 0 | 83.596573 | 0 | 0 | 0 | -83.596573 | 0 | 0 | 0 | -6.4034262 | 0 | 0 | 0 | 6.4034262 | 8.9103918 | 83.596573
79.821213 | 179.03833 | 22.553415 | 180.45326 | -7.179718 | 43348.571 | -0.0056971023 | 0.0027506028 | 88.407585 | 1.3809713 | 1 | 11 | 0.021722695 | 0.00012037851 | 0.0054981494 | 0.00069260056 | 0.0055416012 | 7.179718 | 1380.9712 | 10962.721 | 11049.358 | -82.820282 | 0 | 0 | 0 | 82.820282 | 0 | 0 | 0 | -82.820282 | 0 | 0 | 0 | -7.179718 | 0 | 0 | 0 | 7.179718 | 7.9384131 | 82.820282
59.789532 | 182.60069 | 25.847614 | 184.42102 | -8.0568428 | 43348.5711 | -0.0056942301 | 0.0027567556 | 102.98513 | 2.022994 | 1 | 11 | 0.021723116 | 0.00011779089 | 0.0053688535 | 0.00075997552 | 0.0054223752 | 8.0568428 | 2022.9933 | 14291.46 | 14433.93 | -81.943161 | 0 | 0 | 0 | 81.943161 | 0 | 0 | 0 | -81.943161 | 0 | 0 | 0 | -8.0568428 | 0 | 0 | 0 | 8.0568428 | 7.0645084 | 81.943161
44.728039 | 186.62175 | 29.628241 | 188.95901 | -9.0210419 | 43348.5711 | -0.0056953863 | 0.00024956817 | 120.09763 | 2.9526429 | 1 | 12 | 0.02173025 | 0.00011499981 | 0.0052266936 | 0.00082979468 | 0.005292153 | 9.0210419 | 2952.6428 | 18598.045 | 18830.969 | -80.978958 | 0 | 0 | 0 | 80.978958 | 0 | 0 | 0 | -80.978958 | 0 | 0 | 0 | -9.0210419 | 0 | 0 | 0 | 9.0210419 | 6.2987795 | 80.978958
33.427559 | 191.3705 | 34.040684 | 194.37447 | -10.086188 | 43348.5711 | -0.005687525 | 0.00023933685 | 139.86763 | 4.289783 | 1 | 12 | 0.0217281 | 0.00011178475 | 0.0050651995 | 0.00090098975 | 0.0051447088 | 10.086188 | 4289.7832 | 24116.375 | 24494.934 | -79.913811 | 0 | 0 | 0 | 79.913811 | 0 | 0 | 0 | -79.913811 | 0 | 0 | 0 | -10.086188 | 0 | 0 | 0 | 10.086188 | 5.6218171 | 79.913811
25.040062 | 196.81007 | 39.062904 | 200.64923 | -11.22618 | 43348.5711 | -0.0056894929 | 0.00027799525 | 162.71223 | 6.1670046 | 1 | 12 | 0.021730624 | 0.00010830156 | 0.0048884628 | 0.00097026321 | 0.0049838219 | 11.22618 | 6167.0049 | 31071.127 | 31677.23 | -78.773819 | 0 | 0 | 0 | 78.773819 | 0 | 0 | 0 | -78.773819 | 0 | 0 | 0 | -11.22618 | 0 | 0 | 0 | 11.22618 | 5.0382857 | 78.773819
18.735012 | 203.02719 | 44.844654 | 207.92085 | -12.455504 | 43348.5712 | -0.0056884019 | 0.00024627559 | 189.43292 | 8.8121271 | 1 | 12 | 0.021724612 | 0.00010448501 | 0.0046963245 | 0.0010373244 | 0.0048095225 | 12.455504 | 8812.127 | 39895.531 | 40857.152 | -77.544495 | 0 | 0 | 0 | 77.544495 | 0 | 0 | 0 | -77.544495 | 0 | 0 | 0 | -12.455504 | 0 | 0 | 0 | 12.455504 | 4.5273442 | 77.544495
14.017643 | 210.21712 | 51.467232 | 216.42577 | -13.757053 | 43348.5712 | -0.005690705 | 0.00026795999 | 220.60449 | 12.475502 | 1 | 12 | 0.021722306 | 0.00010036839 | 0.0044879718 | 0.0010987853 | 0.0046205218 | 13.757053 | 12475.498 | 50955.996 | 52460.953 | -76.24295 | 0 | 0 | 0 | 76.24295 | 0 | 0 | 0 | -76.24295 | 0 | 0 | 0 | -13.757053 | 0 | 0 | 0 | 13.757053 | 4.0844846 | 76.24295
10.500673 | 218.42969 | 59.050358 | 226.2708 | -15.127748 | 43348.5712 | -0.0056893998 | 0.00024137912 | 256.67316 | 17.481091 | 1 | 12 | 0.021721398 | 9.5997355e-05 | 0.0042663319 | 0.0011533616 | 0.0044194832 | 15.127748 | 17481.086 | 64663.266 | 66984.523 | -74.872253 | 0 | 0 | 0 | 74.872253 | 0 | 0 | 0 | -74.872253 | 0 | 0 | 0 | -15.127748 | 0 | 0 | 0 | 15.127748 | 3.6990409 | 74.872253
7.8596544 | 227.91487 | 67.672157 | 237.74925 | -16.537132 | 43348.5712 | -0.0056871334 | 0.00026680343 | 299.23105 | 24.243113 | 1 | 12 | 0.021721242 | 9.1361981e-05 | 0.0040321285 | 0.0011972138 | 0.0042061121 | 16.537132 | 24243.113 | 81649.031 | 85172.133 | -73.462868 | 0 | 0 | 0 | 73.462868 | 0 | 0 | 0 | -73.462868 | 0 | 0 | 0 | -16.537132 | 0 | 0 | 0 | 16.537132 | 3.3679268 | 73.462868
5.8829055 | 238.82265 | 77.507462 | 251.08498 | -17.98031 | 43348.5712 | -0.0056873667 | 0.00011718581 | 349.04767 | 33.260616 | 1 | 12 | 0.021718994 | 8.6500571e-05 | 0.00378821 | 0.001229425 | 0.0039827153 | 17.98031 | 33260.613 | 102485.48 | 107747.58 | -72.019691 | 0 | 0 | 0 | 72.019691 | 0 | 0 | 0 | -72.019691 | 0 | 0 | 0 | -17.98031 | 0 | 0 | 0 | 17.98031 | 3.081286 | 72.019691
4.3989296 | 251.19301 | 88.96804 | 266.48309 | -19.503229 | 43348.5713 | -0.0056878887 | 0.00024239556 | 406.66718 | 45.328133 | 1 | 12 | 0.021718198 | 8.1499347e-05 | 0.00353727 | 0.0012528374 | 0.0037525832 | 19.503229 | 45328.129 | 127979.78 | 135769.89 | -70.496773 | 0 | 0 | 0 | 70.496773 | 0 | 0 | 0 | -70.496773 | 0 | 0 | 0 | -19.503229 | 0 | 0 | 0 | 19.503229 | 2.8234072 | 70.496773
3.2936332 | 265.43201 | 101.96216 | 284.3421 | -21.013611 | 43348.5713 | -0.005688271 | 0.00022824675 | 473.92093 | 60.939877 | 1 | 12 | 0.021716127 | 7.6373239e-05 | 0.0032830006 | 0.0012611207 | 0.0035168903 | 21.013611 | 60939.875 | 158641.14 | 169943.17 | -68.986389 | 0 | 0 | 0 | 68.986389 | 0 | 0 | 0 | -68.986389 | 0 | 0 | 0 | -21.013611 | 0 | 0 | 0 | 21.013611 | 2.6032405 | 68.986389
2.4660668 | 281.66074 | 116.90755 | 304.95926 | -22.541632 | 43348.5713 | -0.0056844256 | 0.00025123556 | 552.04279 | 81.128639 | 1 | 12 | 0.021720089 | 7.1222923e-05 | 0.0030286051 | 0.0012570684 | 0.0032791265 | 22.541632 | 81128.648 | 195460.03 | 211628.17 | -67.458366 | 0 | 0 | 0 | 67.458366 | 0 | 0 | 0 | -67.458366 | 0 | 0 | 0 | -22.541632 | 0 | 0 | 0 | 22.541632 | 2.4092605 | 67.458366
1.8425707 | 300.41898 | 134.08122 | 328.98227 | -24.05188 | 43348.5714 | -0.0056846505 | 0.00026531954 | 644.21082 | 107.00867 | 1 | 12 | 0.021718884 | 6.6018401e-05 | 0.0027757629 | 0.0012388621 | 0.0030396774 | 24.05188 | 107008.67 | 239760.91 | 262556.94 | -65.94812 | 0 | 0 | 0 | 65.94812 | 0 | 0 | 0 | -65.94812 | 0 | 0 | 0 | -24.05188 | 0 | 0 | 0 | 24.05188 | 2.2405746 | 65.94812
1.3812761 | 321.55237 | 153.75078 | 356.42001 | -25.554869 | 43348.5714 | -0.0056847231 | 0.00025139624 | 749.41486 | 139.45457 | 1 | 12 | 0.021719297 | 6.0937367e-05 | 0.0025312065 | 0.0012103004 | 0.0028056786 | 25.554869 | 139454.58 | 291653.47 | 323279.03 | -64.445129 | 0 | 0 | 0 | 64.445129 | 0 | 0 | 0 | -64.445129 | 0 | 0 | 0 | -25.554869 | 0 | 0 | 0 | 25.554869 | 2.091387 | 64.445129
1.0333992 | 345.86676 | 176.44441 | 388.27368 | -27.028463 | 43348.5715 | -0.00568187 | 0.00025565326 | 872.85901 | 180.25363 | 1 | 12 | 0.021719424 | 5.5938439e-05 | 0.0022942089 | 0.0011703938 | 0.002575503 | 27.028463 | 180253.63 | 353333.59 | 396656.03 | -62.971535 | 0 | 0 | 0 | 62.971535 | 0 | 0 | 0 | -62.971535 | 0 | 0 | 0 | -27.028463 | 0 | 0 | 0 | 27.028463 | 1.9602025 | 62.971535
0.7732082 | 373.67755 | 202.63643 | 425.08405 | -28.469921 | 43348.5717 | -0.0056765936 | 0.00025429353 | 1015.7952 | 230.82964 | 1 | 12 | 0.021717705 | 5.1090377e-05 | 0.002067985 | 0.001121419 | 0.0023524759 | 28.469921 | 230829.64 | 425668.06 | 484226.84 | -61.530079 | 0 | 0 | 0 | 61.530079 | 0 | 0 | 0 | -61.530079 | 0 | 0 | 0 | -28.469921 | 0 | 0 | 0 | 28.469921 | 1.8440789 | 61.530075
0.57853222 | 405.45465 | 232.36383 | 467.31833 | -29.816784 | 43348.5718 | -0.0056705726 | 3.9288752e-05 | 1183.9247 | 292.70862 | 1 | 13 | 0.021727584 | 4.6494184e-05 | 0.0018565927 | 0.001064003 | 0.0021398689 | 29.816784 | 292708.59 | 510751.03 | 588680.69 | -60.183216 | 0 | 0 | 0 | 60.183216 | 0 | 0 | 0 | -60.183216 | 0 | 0 | 0 | -29.816784 | 0 | 0 | 0 | 29.816784 | 1.744913 | 60.183212
0.43306541 | 442.21365 | 267.49301 | 516.82245 | -31.169552 | 43348.572 | -0.0056732018 | 7.6226184e-05 | 1373.897 | 368.04111 | 1 | 13 | 0.021721536 | 4.2029013e-05 | 0.0016555771 | 0.001001451 | 0.0019349004 | 31.169552 | 368041.13 | 608437.63 | 711091.13 | -58.830448 | 0 | 0 | 0 | 58.830448 | 0 | 0 | 0 | -58.830448 | 0 | 0 | 0 | -31.169552 | 0 | 0 | 0 | 31.169552 | 1.6531783 | 58.830444
0.32390133 | 484.37564 | 308.2403 | 574.13574 | -32.471298 | 43348.5723 | -0.0056782807 | 6.8248461e-05 | 1594.109 | 459.48111 | 1 | 13 | 0.021719597 | 3.7830072e-05 | 0.0014694444 | 0.00093510473 | 0.0017417484 | 32.471298 | 459481.13 | 722038.81 | 855840.5 | -57.528702 | 0 | 0 | 0 | 57.528702 | 0 | 0 | 0 | -57.528702 | 0 | 0 | 0 | -32.471298 | 0 | 0 | 0 | 32.471298 | 1.5714222 | 57.528702
0.24232319 | 533.15833 | 355.19818 | 640.64307 | -33.672157 | 43348.5727 | -0.0056757978 | 6.5713517e-05 | 1849.0745 | 568.41248 | 1 | 13 | 0.021718916 | 3.3901742e-05 | 0.0012990441 | 0.00086544303 | 0.0015609316 | 33.672157 | 568412.56 | 853196.56 | 1025201.1 | -56.327843 | 0 | 0 | 0 | 56.327843 | 0 | 0 | 0 | -56.327843 | 0 | 0 | 0 | -33.672157 | 0 | 0 | 0 | 33.672157 | 1.5010165 | 56.327843
0.18153407 | 589.45001 | 407.63315 | 716.67017 | -34.66573 | 43348.5732 | -0.0056803222 | 4.7298185e-05 | 2150.7629 | 695.81354 | 1 | 13 | 0.021717792 | 3.0303749e-05 | 0.001147647 | 0.00079365337 | 0.0013953421 | 34.66573 | 695813.44 | 1006167.6 | 1223327.3 | -55.33427 | 0 | 0 | 0 | 55.33427 | 0 | 0 | 0 | -55.33427 | 0 | 0 | 0 | -34.66573 | 0 | 0 | 0 | 34.66573 | 1.4460306 | 55.334274
0.13584591 | 652.84552 | 464.89951 | 801.46045 | -35.455147 | 43348.5739 | -0.0056762281 | 4.0340816e-05 | 2520.0808 | 847.94647 | 1 | 13 | 0.021718286 | 2.7098387e-05 | 0.0010163569 | 0.00072376052 | 0.0012477222 | 35.455147 | 847946.56 | 1190747.9 | 1461811.9 | -54.544853 | 0 | 0 | 0 | 54.544853 | 0 | 0 | 0 | -54.544853 | 0 | 0 | 0 | -35.455147 | 0 | 0 | 0 | 35.455147 | 1.4042723 | 54.544853
0.10172522 | 718.98596 | 527.16107 | 891.53778 | -36.248898 | 43348.5748 | -0.0056750434 | 3.992323e-05 | 2967.8923 | 1037.6605 | 1 | 13 | 0.021718679 | 2.4360917e-05 | 0.00090456737 | 0.00066322944 | 0.0011216574 | 36.248898 | 1037660.5 | 1415247.5 | 1754897.4 | -53.751102 | 0 | 0 | 0 | 53.751102 | 0 | 0 | 0 | -53.751102 | 0 | 0 | 0 | -36.248898 | 0 | 0 | 0 | 36.248898 | 1.3638829 | 53.751099
0.076103695 | 782.16315 | 599.80023 | 985.66705 | -37.482723 | 43348.576 | -0.0056749978 | 3.9342613e-05 | 3486.6453 | 1291.1019 | 1 | 13 | 0.021718137 | 2.2033948e-05 | 0.00080507598 | 0.00061737094 | 0.0010145414 | 37.482723 | 1291102.1 | 1683648 | 2121701 | -52.517277 | 0 | 0 | 0 | 52.517277 | 0 | 0 | 0 | -52.517277 | 0 | 0 | 0 | -37.482723 | 0 | 0 | 0 | 37.482723 | 1.3040395 | 52.517273
0.056966495 | 837.38422 | 693.16766 | 1087.0574 | -39.617188 | 43348.5777 | -0.005684393 | 4.5755954e-05 | 4030.5317 | 1638.8303 | 1 | 13 | 0.021709405 | 1.9970799e-05 | 0.00070863048 | 0.00058658823 | 0.00091991463 | 39.617188 | 1638830.4 | 1979796.1 | 2570089 | -50.382813 | 0 | 0 | 0 | 50.382813 | 0 | 0 | 0 | -50.382813 | 0 | 0 | 0 | -39.617188 | 0 | 0 | 0 | 39.617188 | 1.2080543 | 50.382813
0.042644646 | 882.25195 | 821.83569 | 1205.729 | -42.969501 | 43348.5798 | -0.0056819408 | 3.8501144e-05 | 4541.2002 | 2109.7996 | 1 | 13 | 0.021713344 | 1.8008479e-05 | 0.00060686655 | 0.00056530861 | 0.00082937378 | 42.969501 | 2109799.5 | 2264899 | 3095322.5 | -47.030499 | 0 | 0 | 0 | 47.030499 | 0 | 0 | 0 | -47.030499 | 0 | 0 | 0 | -42.969501 | 0 | 0 | 0 | 42.969501 | 1.0735137 | 47.030502
0.031913798 | 918.43073 | 1003.2464 | 1360.1538 | -47.52718 | 43348.5827 | -0.0056842132 | 3.4019635e-05 | 4970.8887 | 2704.4143 | 1 | 13 | 0.021716319 | 1.5966076e-05 | 0.00049644412 | 0.00054228993 | 0.00073521095 | 47.52718 | 2704414 | 2475779.8 | 3666516.3 | -42.47282 | 0 | 0 | 0 | 42.47282 | 0 | 0 | 0 | -42.47282 | 0 | 0 | 0 | -47.52718 | 0 | 0 | 0 | 47.52718 | 0.9154588 | 42.472824
0.023876827 | 948.91858 | 1257.1605 | 1575.087 | -52.954094 | 43348.5866 | -0.0056771371 | 3.5817517e-05 | 5302.1592 | 3377.7314 | 1 | 13 | 0.021715838 | 1.3787072e-05 | 0.00038248979 | 0.00050673587 | 0.00063488557 | 52.954094 | 3377732 | 2549549.3 | 4231935 | -37.045906 | 0 | 0 | 0 | 37.045906 | 0 | 0 | 0 | -37.045906 | 0 | 0 | 0 | -52.954094 | 0 | 0 | 0 | 52.954094 | 0.75481099 | 37.045898
0.017841151 | 976.53558 | 1609.7634 | 1882.8064 | -58.757618 | 43348.5918 | -0.0056763445 | 3.786173e-05 | 5541.6001 | 4050.8669 | 1 | 13 | 0.021717688 | 1.1534743e-05 | 0.00027547154 | 0.00045409915 | 0.00053112203 | 58.757618 | 4050866.8 | 2457389.5 | 4737962 | -31.242382 | 0 | 0 | 0 | 31.242382 | 0 | 0 | 0 | -31.242382 | 0 | 0 | 0 | -58.757618 | 0 | 0 | 0 | 58.757618 | 0.60663301 | 31.242386
0.013377565 | 1003.6292 | 2083.8367 | 2312.9304 | -64.28334 | 43348.5987 | -0.0056794989 | 3.6703532e-05 | 5709.2544 | 4634.2729 | 1 | 13 | 0.02171726 | 9.3894996e-06 | 0.00018760662 | 0.00038952788 | 0.00043235195 | 64.28334 | 4634273.5 | 2231985 | 5143758 | -25.71666 | 0 | 0 | 0 | 25.71666 | 0 | 0 | 0 | -25.71666 | 0 | 0 | 0 | -64.28334 | 0 | 0 | 0 | 64.28334 | 0.48162562 | 25.71666
0.010684487 | 1033.7644 | 2695.7075 | 2887.1279 | -69.018913 | 43348.6079 | -0.0056736213 | 4.4293916e-05 | 5525.7813 | 4817.3384 | 1 | 13 | 0.021717163 | 7.5220646e-06 | 0.00012401935 | 0.00032340051 | 0.00034636498 | 69.018913 | 4817338.5 | 1847378.8 | 5159414.5 | -20.981087 | 0 | 0 | 0 | 20.981087 | 0 | 0 | 0 | -20.981087 | 0 | 0 | 0 | -69.018913 | 0 | 0 | 0 | 69.018913 | 0.38348538 | 20.981079
0.0080046048 | 1062.3749 | 3370.7129 | 3534.1682 | -72.506287 | 43348.6195 | -0.0056660124 | 3.6531081e-05 | 5898.7295 | 5365.7148 | 1 | 13 | 0.021716654 | 6.1447709e-06 | 8.5055697e-05 | 0.00026986547 | 0.00028295201 | 72.506287 | 5365714 | 1691156 | 5625913 | -17.493713 | 0 | 0 | 0 | 17.493713 | 0 | 0 | 0 | -17.493713 | 0 | 0 | 0 | -72.506287 | 0 | 0 | 0 | 72.506287 | 0.3151781 | 17.493713

## Uniform
Parameters
| R1 | 586.7728
| R1Q | 0.002164794 |  |  | #REF!
| Alpha | 1
| complex | i
Fittiing
IW | Impedance | Real | Imag | Error
7.6985845401023E-11+1256759.4578857i | 15.9092827669358-15.9092827669358i | 15.90928 | 15.90928 | #REF!
5.76097101751325E-11+940452.725452434i | 18.3911208146888-18.3911208146888i | 18.39112 | 18.39112 | #REF!
4.31123779509165E-11+703790.267672208i | 21.2595982666436-21.2595982666436i | 21.2596 | 21.2596 | #REF!
3.22647439181084E-11+526707.498815152i | 24.5749097335013-24.5749097335012i | 24.57491 | 24.57491 | #REF!
2.4145936502316E-11+394171.602724129i | 28.4075654166408-28.4075654166407i | 28.40757 | 28.40757 | #REF!
1.80718637533274E-11+295015.084595202i | 32.8363269064263-32.8363269064261i | 32.83633 | 32.83633 | #REF!
1.35238282441442E-11+220770.441165074i | 37.9582532766529-37.9582532766502i | 37.95825 | 37.95825 | #REF!
1.01221985516078E-11+165240.359420161i | 43.8751502357725-43.8751502361963i | 43.87515 | 43.87515 | #REF!
7.57379648019668E-12+123638.836581018i | 50.7223337321573-50.7223337156143i | 50.72233 | 50.72233 | #REF!
5.66813012658244E-12+92529.6865677427i | 58.6321926411378-58.6321930786554i | 58.63219 | 58.63219 | #REF!
4.24358075550589E-12+69274.5558875541i | 67.7625645665115-67.7625564123383i | 67.76256 | 67.76256 | #REF!
3.20429777659742E-12+52308.7265671232i | 77.9810813947734-77.9811370134702i | 77.98108 | 77.98114 | #REF!
2.38459414892134E-12+38927.431844971i | 90.3961275270959-90.3964636406488i | 90.39613 | 90.39646 | #REF!
1.77876870208956E-12+29037.6026670537i | 104.667121793201-104.66160081414i | 104.6671 | 104.6616 | #REF!
1.33022633903894E-12+21715.349412707i | 121.019716493605-121.011730591354i | 121.0197 | 121.0117 | #REF!
9.95263411129788E-13+16247.2295849897i | 139.835040066763-139.944808553855i | 139.835 | 139.9448 | #REF!
7.45003723590813E-13+12161.8522327791i | 161.664388745126-162.042056477344i | 161.6644 | 162.0421 | #REF!
5.57557790445555E-13+9101.88129792224i | 187.651281821927-187.643311261656i | 187.6513 | 187.6433 | #REF!
4.17207056472551E-13+6810.71840397773i | 218.79219415749-215.922507130693i | 218.7922 | 215.9225 | #REF!
3.12261770687686E-13+5097.53359989303i | 254.2465121483-245.143392624179i | 254.2465 | 245.1434 | #REF!
2.33832184828611E-13+3817.20572542454i | 290.397142591541-274.915302555979i | 290.3971 | 274.9153 | #REF!
1.74957739645191E-13+2856.10676721198i | 322.574324400049-308.826828732172i | 322.5743 | 308.8268 | #REF!
1.3090505193241E-13+2136.96636367507i | 347.451253215581-354.146013221241i | 347.4513 | 354.146 | #REF!
9.79280088881384E-14+1598.63090053756i | 364.640792752778-420.185455465117i | 364.6408 | 420.1855 | #REF!
7.33406358170699E-14+1197.25304346958i | 375.556847871663-516.335524223891i | 375.5568 | 516.3355 | #REF!
5.48440474942788E-14+895.304520436577i | 382.192922375974-654.301106840549i | 382.1929 | 654.3011 | #REF!
4.10574178652949E-14+670.243964326057i | 386.061956285543-845.91349587208i | 386.062 | 845.9135 | #REF!
3.07225254447223E-14+501.531472722852i | 388.288593961981-1108.89921647891i | 388.2886 | 1108.899 | #REF!
2.30124969185578E-14+375.668708985544i | 389.55012183674-1464.11579187222i | 389.5501 | 1464.116 | #REF!
1.72154526926324E-14+281.034557463756i | 390.26599583056-1944.77215315i | 390.266 | 1944.772 | #REF!
1.28659912989854E-14+210.031547563679i | 390.669475415207-2592.898637236i | 390.6695 | 2592.899 | #REF!
9.6377129965743E-15+157.331349649266i | 390.894082961242-3454.498339003i | 390.8941 | 3454.498 | #REF!
7.21095134043099E-15+117.715552128233i | 391.020676950968-4611.85278745277i | 391.0207 | 4611.853 | #REF!
5.39527498464016E-15+88.0754485388888i | 391.09160093847-6159.9773852918i | 391.0916 | 6159.977 | #REF!
4.04162228691274E-15+65.9776743090974i | 391.131201503343-8220.21530973793i | 391.1312 | 8220.215 | #REF!
3.02511604641643E-15+49.3836650455894i | 391.153475762663-10980.2026257419i | 391.1535 | 10980.2 | #REF!
2.26428172561907E-15+36.963385401126i | 391.16595626102-14668.0859276689i | 391.166 | 14668.09 | #REF!
1.69311166150209E-15+27.6392898300374i | 391.172966691656-19615.1244609999i | 391.173 | 19615.12 | #REF!
1.26769220849328E-15+20.6945077294789i | 391.176873447806-26196.765244951i | 391.1769 | 26196.77 | #REF!
9.49168738031895E-16+15.4947546842834i | 391.179063628577-34987.2294683233i | 391.1791 | 34987.23 | #REF!
7.09190240123886E-16+11.5772131496796i | 391.180298031789-46825.8244360686i | 391.1803 | 46825.82 | #REF!
5.31641759546261E-16+8.67881369667832i | 391.180981375819-62463.5180446204i | 391.181 | 62463.52 | #REF!
3.97746814703953E-16+6.49303866989114i | 391.181367363076-83490.5490845066i | 391.1814 | 83490.55 | #REF!
2.97601448358947E-16+4.85821040163078i | 391.181583359014-111585.598667898i | 391.1816 | 111585.6 | #REF!
2.22672271962864E-16+3.63502514443399i | 391.181704278444-149133.969664485i | 391.1817 | 149134 | #REF!
1.66683298560673E-16+2.7210302211597i | 391.181771896354-199227.997334738i | 391.1818 | 199228 | #REF!
1.24666946022286E-16+2.03513207763193i | 391.181809866849-266373.481818062i | 391.1818 | 266373.5 | #REF!
9.3268193890029E-17+1.52256150699689i | 391.181831092698-356048.088722378i | 391.1818 | 356048.1 | #REF!
6.98709638083176E-17+1.14061220137651i | 391.181842933368-475275.519977961i | 391.1818 | 475275.5 | #REF!
5.2285968474777E-17+0.85354502575244i | 391.181849594166-635121.766782439i | 391.1818 | 635121.8 | #REF!
3.91531967801589E-17+0.639158407673611i | 391.18185331736-848154.385844402i | 391.1819 | 848154.4 | #REF!
2.92916834786123E-17+0.478173618246077i | 391.181855411032-1133699.09145412i | 391.1819 | 1133699.1 | #REF!
2.19259332996374E-17+0.357931044385519i | 391.181856583799-1514551.47406346i | 391.1819 | 1514551.5 | #REF!
1.641357193878E-17+0.267944213177075i | 391.181857238544-2023200.9539587i | 391.1819 | 2023201.0 | #REF!
1.22833571959465E-17+0.200520306689897i | 391.181857612364-2703491.70551967i | 391.1819 | 2703491.7 | #REF!
9.18999345508235E-18+0.150022528588469i | 391.18185782875-3613490.52056115i | 391.1819 | 3613490.5 | #REF!
6.86691162611913E-18+0.112099257826372i | 391.181857933679-4835937.31908115i | 391.1819 | 4835937.3 | #REF!
5.1489142504127E-18+0.0840537198538399i | 391.181857993315-6449506.16101159i | 391.1819 | 6449506.2 | #REF!
4.11237077694253E-18+0.0671326117331513i | 391.181858021907-8075136.21045601i | 391.1819 | 8075136.2 | #REF!
3.08090625787592E-18+0.0502944152691392i | 391.181858041701-10778631.8002958i | 391.1819 | 10778631.8 | #REF!
0 | #NUM! | #NUM! | #NUM! | #NUM!
0 | #NUM! | #NUM! | #NUM! | #NUM!
0 | #NUM! | #NUM! | #NUM! | #NUM!
0 | #NUM! | #NUM! | #NUM! | #NUM!
0 | #NUM! | #NUM! | #NUM! | #NUM!
0 | #NUM! | #NUM! | #NUM! | #NUM!
0 | #NUM! | #NUM! | #NUM! | #NUM!
0 | #NUM! | #NUM! | #NUM! | #NUM!
0 | #NUM! | #NUM! | #NUM! | #NUM!
0 | #NUM! | #NUM! | #NUM! | #NUM!
0 | #NUM! | #NUM! | #NUM! | #NUM!
0 | #NUM! | #NUM! | #NUM! | #NUM!
0 | #NUM! | #NUM! | #NUM! | #NUM!
0 | #NUM! | #NUM! | #NUM! | #NUM!
0 | #NUM! | #NUM! | #NUM! | #NUM!
0 | #NUM! | #NUM! | #NUM! | #NUM!
0 | #NUM! | #NUM! | #NUM! | #NUM!
0 | #NUM! | #NUM! | #NUM! | #NUM!
0 | #NUM! | #NUM! | #NUM! | #NUM!
0 | #NUM! | #NUM! | #NUM! | #NUM!
0 | #NUM! | #NUM! | #NUM! | #NUM!
0 | #NUM! | #NUM! | #NUM! | #NUM!
0 | #NUM! | #NUM! | #NUM! | #NUM!
0 | #NUM! | #NUM! | #NUM! | #NUM!
0 | #NUM! | #NUM! | #NUM! | #NUM!
0 | #NUM! | #NUM! | #NUM! | #NUM!
0 | #NUM! | #NUM! | #NUM! | #NUM!
0 | #NUM! | #NUM! | #NUM! | #NUM!
0 | #NUM! | #NUM! | #NUM! | #NUM!
0 | #NUM! | #NUM! | #NUM! | #NUM!
0 | #NUM! | #NUM! | #NUM! | #NUM!
0 | #NUM! | #NUM! | #NUM! | #NUM!
0 | #NUM! | #NUM! | #NUM! | #NUM!
0 | #NUM! | #NUM! | #NUM! | #NUM!
0 | #NUM! | #NUM! | #NUM! | #NUM!
0 | #NUM! | #NUM! | #NUM! | #NUM!
0 | #NUM! | #NUM! | #NUM! | #NUM!
0 | #NUM! | #NUM! | #NUM! | #NUM!
0 | #NUM! | #NUM! | #NUM! | #NUM!
0 | #NUM! | #NUM! | #NUM! | #NUM!
|  |  | SUM ERROR | #REF!