## Sheet1
filename | ft | fl | Rsep | R1 | Q | alpha | tau | Nm | Error
RM_stacked second run D3_1_C07.mpt | 0.0665 | 0.00665 | 155.5668 | 1162.387 | 0.01056977 | 0.9690304 | 3.465385 | 6.664202
Electrode Parameters (Thesis)
RM_stacked second run D3_1_C07.mpt | k | A | eps | d
| 0.0353 | 9.42e-05 | 0.52 | 0.00058

## Experimental
Exp Data
Freq | Zreal | Zimag
Hz | ohm | ohm
200019.48 | 158.1351 | 0.0014044126
149677.7 | 157.23698 | 0.11538126
112011.7 | 156.73134 | 0.32648221
83828.102 | 156.42639 | 0.46186683
62734.359 | 156.37221 | 0.73890013
46953.109 | 156.37257 | 0.97407234
35136.707 | 156.48465 | 1.1673211
26298.82 | 156.64226 | 1.3779469
19677.732 | 156.87703 | 1.6062678
14726.557 | 157.13274 | 1.9236143
11025.388 | 157.4041 | 2.1979144
8325.1924 | 157.79263 | 2.495436
6195.4932 | 158.2155 | 2.8940563
4621.478 | 158.69208 | 3.3360338
3456.1052 | 159.22972 | 3.8208365
2585.8269 | 159.89224 | 4.3527184
1935.6189 | 160.60556 | 4.9571452
1448.6094 | 161.35309 | 5.613626
1083.9595 | 162.27986 | 6.3999395
811.29767 | 163.26498 | 7.3070726
607.52716 | 164.39563 | 8.3890867
454.56351 | 165.73184 | 9.5665226
340.10876 | 167.17517 | 10.985117
254.43001 | 168.90347 | 12.669816
190.54874 | 170.86661 | 14.600779
142.49214 | 173.15622 | 16.897541
106.67264 | 175.76091 | 19.440308
79.821213 | 178.80412 | 22.485962
59.789532 | 182.39748 | 26.00247
44.728039 | 186.59366 | 30.026056
33.427559 | 191.3698 | 34.635094
25.040062 | 196.92877 | 39.927559
18.735012 | 203.30592 | 45.949089
14.017643 | 210.67422 | 52.878498
10.500673 | 219.08432 | 60.645939
7.8596544 | 228.83778 | 69.655891
5.8829055 | 240.04031 | 79.918793
4.3989296 | 252.85352 | 91.715492
3.2936332 | 267.47229 | 105.20099
2.4660668 | 284.18271 | 120.67843
1.8425707 | 303.43137 | 138.56175
1.3812761 | 325.31085 | 158.92125
1.0333992 | 350.43893 | 182.60548
0.7732082 | 379.22839 | 209.90771
0.57853222 | 412.2619 | 241.48744
0.43306541 | 449.68411 | 277.95059
0.32390133 | 494.19812 | 320.2944
0.24232319 | 545.48932 | 368.64844
0.18153407 | 605.62531 | 422.32721
0.13584591 | 673.19531 | 479.72021
0.10172522 | 743.05914 | 540.70544
0.076103695 | 808.65753 | 611.52277
0.056966495 | 864.2265 | 701.59491
0.042644646 | 908.82275 | 831.02405
0.031913798 | 944.36139 | 1013.0729
0.023876827 | 973.33752 | 1271.4204
0.017841151 | 999.6488 | 1630.0364
0.013377565 | 1027.1345 | 2111.8796
0.010684487 | 1054.1971 | 2733.8987
0.0080046048 | 1087.1028 | 3418.4966

## Sheet2
freq/Hz | Re(Z)/Ohm | #NAME?
200019.48 | 158.1351 | 0.0014044126
149677.7 | 157.23698 | 0.11538126
112011.7 | 156.73134 | 0.32648221
83828.102 | 156.42639 | 0.46186683
62734.359 | 156.37221 | 0.73890013
46953.109 | 156.37257 | 0.97407234
35136.707 | 156.48465 | 1.1673211
26298.82 | 156.64226 | 1.3779469
19677.732 | 156.87703 | 1.6062678
14726.557 | 157.13274 | 1.9236143
11025.388 | 157.4041 | 2.1979144
8325.1924 | 157.79263 | 2.495436
6195.4932 | 158.2155 | 2.8940563
4621.478 | 158.69208 | 3.3360338
3456.1052 | 159.22972 | 3.8208365
2585.8269 | 159.89224 | 4.3527184
1935.6189 | 160.60556 | 4.9571452
1448.6094 | 161.35309 | 5.613626
1083.9595 | 162.27986 | 6.3999395
811.29767 | 163.26498 | 7.3070726
607.52716 | 164.39563 | 8.3890867
454.56351 | 165.73184 | 9.5665226
340.10876 | 167.17517 | 10.985117
254.43001 | 168.90347 | 12.669816
190.54874 | 170.86661 | 14.600779
142.49214 | 173.15622 | 16.897541
106.67264 | 175.76091 | 19.440308
79.821213 | 178.80412 | 22.485962
59.789532 | 182.39748 | 26.00247
44.728039 | 186.59366 | 30.026056
33.427559 | 191.3698 | 34.635094
25.040062 | 196.92877 | 39.927559
18.735012 | 203.30592 | 45.949089
14.017643 | 210.67422 | 52.878498
10.500673 | 219.08432 | 60.645939
7.8596544 | 228.83778 | 69.655891
5.8829055 | 240.04031 | 79.918793
4.3989296 | 252.85352 | 91.715492
3.2936332 | 267.47229 | 105.20099
2.4660668 | 284.18271 | 120.67843
1.8425707 | 303.43137 | 138.56175
1.3812761 | 325.31085 | 158.92125
1.0333992 | 350.43893 | 182.60548
0.7732082 | 379.22839 | 209.90771
0.57853222 | 412.2619 | 241.48744
0.43306541 | 449.68411 | 277.95059
0.32390133 | 494.19812 | 320.2944
0.24232319 | 545.48932 | 368.64844
0.18153407 | 605.62531 | 422.32721
0.13584591 | 673.19531 | 479.72021
0.10172522 | 743.05914 | 540.70544
0.076103695 | 808.65753 | 611.52277
0.056966495 | 864.2265 | 701.59491
0.042644646 | 908.82275 | 831.02405
0.031913798 | 944.36139 | 1013.0729
0.023876827 | 973.33752 | 1271.4204
0.017841151 | 999.6488 | 1630.0364
0.013377565 | 1027.1345 | 2111.8796
0.010684487 | 1054.1971 | 2733.8987
0.0080046048 | 1087.1028 | 3418.4966

## Uniform
Parameters
| R1 | 586.7728
| R1Q | 0.002164794 |  |  | #REF!
| Alpha | 1
| complex | i
Fittiing
IW | Impedance | Real | Imag | Error
7.6985845401023E-11+1256759.4578857i | 15.9092827669358-15.9092827669358i | 15.90928 | 15.90928 | #REF!
5.76097101751325E-11+940452.725452434i | 18.3911208146888-18.3911208146888i | 18.39112 | 18.39112 | #REF!
4.31123779509165E-11+703790.267672208i | 21.2595982666436-21.2595982666436i | 21.2596 | 21.2596 | #REF!
3.22647439181084E-11+526707.498815152i | 24.5749097335013-24.5749097335012i | 24.57491 | 24.57491 | #REF!
2.4145936502316E-11+394171.602724129i | 28.4075654166408-28.4075654166407i | 28.40757 | 28.40757 | #REF!
1.80718637533274E-11+295015.084595202i | 32.8363269064263-32.8363269064261i | 32.83633 | 32.83633 | #REF!
1.35238282441442E-11+220770.441165074i | 37.9582532766529-37.9582532766502i | 37.95825 | 37.95825 | #REF!
1.01221985516078E-11+165240.359420161i | 43.8751502357725-43.8751502361963i | 43.87515 | 43.87515 | #REF!
7.57379648019668E-12+123638.836581018i | 50.7223337321573-50.7223337156143i | 50.72233 | 50.72233 | #REF!
5.66813012658244E-12+92529.6865677427i | 58.6321926411378-58.6321930786554i | 58.63219 | 58.63219 | #REF!
4.24358075550589E-12+69274.5558875541i | 67.7625645665115-67.7625564123383i | 67.76256 | 67.76256 | #REF!
3.20429777659742E-12+52308.7265671232i | 77.9810813947734-77.9811370134702i | 77.98108 | 77.98114 | #REF!
2.38459414892134E-12+38927.431844971i | 90.3961275270959-90.3964636406488i | 90.39613 | 90.39646 | #REF!
1.77876870208956E-12+29037.6026670537i | 104.667121793201-104.66160081414i | 104.6671 | 104.6616 | #REF!
1.33022633903894E-12+21715.349412707i | 121.019716493605-121.011730591354i | 121.0197 | 121.0117 | #REF!
9.95263411129788E-13+16247.2295849897i | 139.835040066763-139.944808553855i | 139.835 | 139.9448 | #REF!
7.45003723590813E-13+12161.8522327791i | 161.664388745126-162.042056477344i | 161.6644 | 162.0421 | #REF!
5.57557790445555E-13+9101.88129792224i | 187.651281821927-187.643311261656i | 187.6513 | 187.6433 | #REF!
4.17207056472551E-13+6810.71840397773i | 218.79219415749-215.922507130693i | 218.7922 | 215.9225 | #REF!
3.12261770687686E-13+5097.53359989303i | 254.2465121483-245.143392624179i | 254.2465 | 245.1434 | #REF!
2.33832184828611E-13+3817.20572542454i | 290.397142591541-274.915302555979i | 290.3971 | 274.9153 | #REF!
1.74957739645191E-13+2856.10676721198i | 322.574324400049-308.826828732172i | 322.5743 | 308.8268 | #REF!
1.3090505193241E-13+2136.96636367507i | 347.451253215581-354.146013221241i | 347.4513 | 354.146 | #REF!
9.79280088881384E-14+1598.63090053756i | 364.640792752778-420.185455465117i | 364.6408 | 420.1855 | #REF!
7.33406358170699E-14+1197.25304346958i | 375.556847871663-516.335524223891i | 375.5568 | 516.3355 | #REF!
5.48440474942788E-14+895.304520436577i | 382.192922375974-654.301106840549i | 382.1929 | 654.3011 | #REF!
4.10574178652949E-14+670.243964326057i | 386.061956285543-845.91349587208i | 386.062 | 845.9135 | #REF!
3.07225254447223E-14+501.531472722852i | 388.288593961981-1108.89921647891i | 388.2886 | 1108.899 | #REF!
2.30124969185578E-14+375.668708985544i | 389.55012183674-1464.11579187222i | 389.5501 | 1464.116 | #REF!
1.72154526926324E-14+281.034557463756i | 390.26599583056-1944.77215315i | 390.266 | 1944.772 | #REF!
1.28659912989854E-14+210.031547563679i | 390.669475415207-2592.898637236i | 390.6695 | 2592.899 | #REF!
9.6377129965743E-15+157.331349649266i | 390.894082961242-3454.498339003i | 390.8941 | 3454.498 | #REF!
7.21095134043099E-15+117.715552128233i | 391.020676950968-4611.85278745277i | 391.0207 | 4611.853 | #REF!
5.39527498464016E-15+88.0754485388888i | 391.09160093847-6159.9773852918i | 391.0916 | 6159.977 | #REF!
4.04162228691274E-15+65.9776743090974i | 391.131201503343-8220.21530973793i | 391.1312 | 8220.215 | #REF!
3.02511604641643E-15+49.3836650455894i | 391.153475762663-10980.2026257419i | 391.1535 | 10980.2 | #REF!
2.26428172561907E-15+36.963385401126i | 391.16595626102-14668.0859276689i | 391.166 | 14668.09 | #REF!
1.69311166150209E-15+27.6392898300374i | 391.172966691656-19615.1244609999i | 391.173 | 19615.12 | #REF!
1.26769220849328E-15+20.6945077294789i | 391.176873447806-26196.765244951i | 391.1769 | 26196.77 | #REF!
9.49168738031895E-16+15.4947546842834i | 391.179063628577-34987.2294683233i | 391.1791 | 34987.23 | #REF!
7.09190240123886E-16+11.5772131496796i | 391.180298031789-46825.8244360686i | 391.1803 | 46825.82 | #REF!
5.31641759546261E-16+8.67881369667832i | 391.180981375819-62463.5180446204i | 391.181 | 62463.52 | #REF!
3.97746814703953E-16+6.49303866989114i | 391.181367363076-83490.5490845066i | 391.1814 | 83490.55 | #REF!
2.97601448358947E-16+4.85821040163078i | 391.181583359014-111585.598667898i | 391.1816 | 111585.6 | #REF!
2.22672271962864E-16+3.63502514443399i | 391.181704278444-149133.969664485i | 391.1817 | 149134 | #REF!
1.66683298560673E-16+2.7210302211597i | 391.181771896354-199227.997334738i | 391.1818 | 199228 | #REF!
1.24666946022286E-16+2.03513207763193i | 391.181809866849-266373.481818062i | 391.1818 | 266373.5 | #REF!
9.3268193890029E-17+1.52256150699689i | 391.181831092698-356048.088722378i | 391.1818 | 356048.1 | #REF!
6.98709638083176E-17+1.14061220137651i | 391.181842933368-475275.519977961i | 391.1818 | 475275.5 | #REF!
5.2285968474777E-17+0.85354502575244i | 391.181849594166-635121.766782439i | 391.1818 | 635121.8 | #REF!
3.91531967801589E-17+0.639158407673611i | 391.18185331736-848154.385844402i | 391.1819 | 848154.4 | #REF!
2.92916834786123E-17+0.478173618246077i | 391.181855411032-1133699.09145412i | 391.1819 | 1133699.1 | #REF!
2.19259332996374E-17+0.357931044385519i | 391.181856583799-1514551.47406346i | 391.1819 | 1514551.5 | #REF!
1.641357193878E-17+0.267944213177075i | 391.181857238544-2023200.9539587i | 391.1819 | 2023201.0 | #REF!
1.22833571959465E-17+0.200520306689897i | 391.181857612364-2703491.70551967i | 391.1819 | 2703491.7 | #REF!
9.18999345508235E-18+0.150022528588469i | 391.18185782875-3613490.52056115i | 391.1819 | 3613490.5 | #REF!
6.86691162611913E-18+0.112099257826372i | 391.181857933679-4835937.31908115i | 391.1819 | 4835937.3 | #REF!
5.1489142504127E-18+0.0840537198538399i | 391.181857993315-6449506.16101159i | 391.1819 | 6449506.2 | #REF!
4.11237077694253E-18+0.0671326117331513i | 391.181858021907-8075136.21045601i | 391.1819 | 8075136.2 | #REF!
3.08090625787592E-18+0.0502944152691392i | 391.181858041701-10778631.8002958i | 391.1819 | 10778631.8 | #REF!
0 | #NUM! | #NUM! | #NUM! | #NUM!
0 | #NUM! | #NUM! | #NUM! | #NUM!
0 | #NUM! | #NUM! | #NUM! | #NUM!
0 | #NUM! | #NUM! | #NUM! | #NUM!
0 | #NUM! | #NUM! | #NUM! | #NUM!
0 | #NUM! | #NUM! | #NUM! | #NUM!
0 | #NUM! | #NUM! | #NUM! | #NUM!
0 | #NUM! | #NUM! | #NUM! | #NUM!
0 | #NUM! | #NUM! | #NUM! | #NUM!
0 | #NUM! | #NUM! | #NUM! | #NUM!
0 | #NUM! | #NUM! | #NUM! | #NUM!
0 | #NUM! | #NUM! | #NUM! | #NUM!
0 | #NUM! | #NUM! | #NUM! | #NUM!
0 | #NUM! | #NUM! | #NUM! | #NUM!
0 | #NUM! | #NUM! | #NUM! | #NUM!
0 | #NUM! | #NUM! | #NUM! | #NUM!
0 | #NUM! | #NUM! | #NUM! | #NUM!
0 | #NUM! | #NUM! | #NUM! | #NUM!
0 | #NUM! | #NUM! | #NUM! | #NUM!
0 | #NUM! | #NUM! | #NUM! | #NUM!
0 | #NUM! | #NUM! | #NUM! | #NUM!
0 | #NUM! | #NUM! | #NUM! | #NUM!
0 | #NUM! | #NUM! | #NUM! | #NUM!
0 | #NUM! | #NUM! | #NUM! | #NUM!
0 | #NUM! | #NUM! | #NUM! | #NUM!
0 | #NUM! | #NUM! | #NUM! | #NUM!
0 | #NUM! | #NUM! | #NUM! | #NUM!
0 | #NUM! | #NUM! | #NUM! | #NUM!
0 | #NUM! | #NUM! | #NUM! | #NUM!
0 | #NUM! | #NUM! | #NUM! | #NUM!
0 | #NUM! | #NUM! | #NUM! | #NUM!
0 | #NUM! | #NUM! | #NUM! | #NUM!
0 | #NUM! | #NUM! | #NUM! | #NUM!
0 | #NUM! | #NUM! | #NUM! | #NUM!
0 | #NUM! | #NUM! | #NUM! | #NUM!
0 | #NUM! | #NUM! | #NUM! | #NUM!
0 | #NUM! | #NUM! | #NUM! | #NUM!
0 | #NUM! | #NUM! | #NUM! | #NUM!
0 | #NUM! | #NUM! | #NUM! | #NUM!
0 | #NUM! | #NUM! | #NUM! | #NUM!
|  |  | SUM ERROR | #REF!